## DATASET
METADATA |  |  |  | INPUTS — Composition | [7 empty] | INPUTS — Cargo |  |  | INPUTS — Microfluidics | [5 empty] | Technic | OUTPUTS |  |  |  | OPT. | FLAGS
ID | Source | DOI | Year | Lipid (ionizable/cationic) | Ionizable mol% | Helper Lipid | Helper mol% | Cholesterol mol% | PEG-Lipid | PEG-Lipid mol% | Total Lipid Conc. | Cargo Type | Cargo Conc. | N/P Ratio | Aqueous Buffer | Aqueous Solution | pH Buffer | mM Buffer | FRR (aq:org) | Total Flow Rate | Technique_Enc | Size (Z-avg) | PDI | Zeta Potential | EE% | pKa (apparent) | Notes / Flags
— | — | — | YYYY | categorical | mol% | categorical | mol% | mol% | categorical | mol% | mM | categorical | µg/mL | — | categorical |  |  |  | — | mL/min | categorical | nm | — | mV | % | — | —
1 | Ly et al., 2022 | 10.1021/acs.molpharmaceut.2c00032 | 2022 | ALC-0315 | 45 | DOPE | 2026-09-15 | 37.85 | DMG-PEG | 1.25 | 25 | siRNA | 100 | 10 | Na-acetate 25mM pH 4.53 | Sodium Acetate | 4.53 | 25 | 3 | 16 | microfluidic | 87.72 |  |  | 77.97 | 6.09 | BBD Optimal 1 (min IL-6). T-tube NanoAssemblr. Chol%=100-45-15.9-1.25=37.85.
2 | Ly et al., 2022 | 10.1021/acs.molpharmaceut.2c00032 | 2022 | ALC-0315 | 45 | DOPE | 2026-09-15 | 37.85 | DMG-PEG | 1.25 | 25 | mRNA | 100 | 10 | Na-acetate 25mM pH 4.53 | Sodium Acetate | 4.53 | 25 | 3 | 16 | microfluidic | 82.62 |  |  | 76.73 | 6.09 | BBD Optimal 1 mRNA. T-tube NanoAssemblr.
3 | Ly et al., 2022 | 10.1021/acs.molpharmaceut.2c00032 | 2022 | SM-102 | 45 | DOPE | 2026-05-17 | 36.25 | DMG-PEG | 1.25 | 25 | siRNA | 100 | 10 | Na-acetate 25mM pH 6.0 | Sodium Acetate | 6.0 | 25 | 3 | 16 | microfluidic | 85.51 |  |  | 87.91 | 6.75 | BBD Optimal 2 (max IL-6) saRNA. Chol%=100-45-17.5-1.25=36.25.
4 | Ly et al., 2022 | 10.1021/acs.molpharmaceut.2c00032 | 2022 | SM-102 | 45 | DOPE | 2026-05-17 | 36.25 | DMG-PEG | 1.25 | 25 | mRNA | 100 | 10 | Na-acetate 25mM pH 6.0 | Sodium Acetate | 6.0 | 25 | 3 | 16 | microfluidic | 85.56 |  |  | 82 | 6.75 | BBD Optimal 2 mRNA.
5 | Ly et al., 2022 | 10.1021/acs.molpharmaceut.2c00032 | 2022 | ALC-0315 | 35 | DOPE | 2026-05-17 | 46.25 | DMG-PEG | 1.25 | 25 | siRNA | 100 | 10 | Na-acetate 25mM pH 5.25 | Sodium Acetate | 5.25 | 25 | 3 | 16 | microfluidic | 81.45 |  |  | 92.29 | 6.09 | BBD Optimal 3 (CQAs) saRNA. Chol%=100-35-17.5-1.25=46.25.
6 | Ly et al., 2022 | 10.1021/acs.molpharmaceut.2c00032 | 2022 | ALC-0315 | 35 | DOPE | 2026-05-17 | 46.25 | DMG-PEG | 1.25 | 25 | mRNA | 100 | 10 | Na-acetate 25mM pH 5.25 | Sodium Acetate | 5.25 | 25 | 3 | 16 | microfluidic | 81.7 |  |  | 86.1 | 6.09 | BBD Optimal 3 mRNA.
7 | Connerty et al., 2021 | 10.3390/pharmaceutics13101681 | 2021 | MC3 | 50 | DSPC | 10 | 38.5 | DMG-PEG | 2026-05-01 | 14.8 | siRNA |  |  | Na-acetate 25mM pH 4.0 | Sodium Acetate | 4.0 | 25 | 3 | 12 | microfluidic | 65 | 0.22 |  | 85 | 6.44 | NxGen NanoAssemblr Spark. 12:1 wt/wt lipid:siRNA. FRR: org 3 mL/min + aq 9 mL/min = TFR 12. Size ~65nm, PDI≤0.22, EE>85%. Onpattro-based (LINC01257 siRNA).
8 | Maharjan et al., 2024 | 10.1016/j.jpha.2024.100996 | 2024 | DODAP |  | DOPE |  |  | DMG-PEG | 1.58 |  | mRNA |  | 9.91 | Citrate 100mM pH 4.5 | Citrate | 2026-05-04 | 100 | 3.5 | 19.88 | microfluidic | 62.91 | 0.19 | 4.52 | 93.53 | 6.32 | Bayesian optimized. Ionizable-to-chol=NR, phospholipid-to-PEG=NR. Predicted values from model (experimental ~94-96nm). NanoAssemblr TrM.
9 | Maharjan et al., 2024 | 10.1016/j.jpha.2024.100996 | 2024 | DOTAP |  | DOPE |  |  | DMG-PEG | 2 |  | mRNA |  | 8 | Citrate 100mM pH 4.5 | Citrate | 2026-05-04 | 100 | 4 | 16 | microfluidic | 73.62 | 0.35 | 0.16 | 96.44 | 6.2 | Design space condition from text. Mol% NR (only ratios given). NanoAssemblr TrM.
10 | Belliveau/Yu et al., 2012 | 10.1016/j.biomaterials.2012.05.002 | 2012 | TRENL3 | 45 | Egg PC | 18 | 35 | DMG-PEG | 2 |  | siRNA | 100 | 10 | Citrate 20mM pH 4.0 | Citrate | 4.0 | 20 |  |  | microfluidic | 113 | 0.13 | 9.9 | 99.4 |  | Standard TRENL3 Batch formulation.
11 | Belliveau/Yu et al., 2012 | 10.1016/j.biomaterials.2012.05.002 | 2012 | TRENL3 | 45 | Linoleic Acid | 18 | 35 | DMG-PEG | 2 |  | siRNA | 100 | 10 | Citrate 20mM pH 4.0 | Citrate | 4.0 | 20 |  |  | microfluidic | 125 | 0.08 | 4.0 | 90.8 |  | Replacing Egg PC with LA.
12 | Belliveau/Yu et al., 2012 | 10.1016/j.biomaterials.2012.05.002 | 2012 | TRENL3 | 45 | Linolenic Acid | 18 | 35 | DMG-PEG | 2 |  | siRNA | 100 | 10 | Citrate 20mM pH 4.0 | Citrate | 4.0 | 20 |  |  | microfluidic | 116 | 0.14 | -0.98 | 93.2 |  | Replacing Egg PC with LNA.
13 | InsideTx / Bio-Protocol | 10.21769/BioProtoc.5458 | 2025 | SM-102 | 50 | DSPC | 10 | 38.5 | DMG-PEG | 2026-05-01 | 12 | mRNA | 100 |  | Citrate pH 4.0 | Citrate | 4.0 |  | 3 | 12 | microfluidic | 102.8 | 0.2 |  | 80 |  | Low-cost Y-junction glass chip. SM102 concentration 4.26 mg/L in 10x.
14 | Pareja Tello et al. 2025 | 10.1039/d4bm01405g | 2025 | ALC-0315 | 50 | DSPC | 10 | 38.5 | ALC-0159 | 2026-05-01 |  | mRNA |  | 15 | Citrate 100 mM pH 5.0 | Citrate | 5.0 | 100 | 3 | 4 | microfluidic | 178.6 | 0.245 | -19.5 | 51.45
15 | Li et al., 2025 | 10.21769/BioProtoc.5458 | 2025 | SM-102 | 50 | DSPC | 10 | 38.5 | DMG-PEG | 2026-05-01 | 12 | mRNA | 100 |  | Citrate | Citrate |  |  | 3 | 12 | microfluidic | 102.8 | 0.2 |  | 80 | 6.68 | Y-junction glass chip low-cost (~$4000 vs $35k NanoAssemblr). Formulation Moderna-based (Table1 confirmée). Stock 12mM, working 1.2mM (dilution 10×). FRR retenu aq:org=3:1 sur base débits effectifs (org 3mL/min + aq 9mL/min). Taille 102.8nm mRNA@LNP (Figure 2D). 3 expériences indépendantes.
16 | Laramy et al., 2024 | 10.1021/acs.molpharmaceut.3c00390 | 2024 | MC3 | 32.7 | DSPC | 2026-05-13 | 51.8 | DMG-PEG | 2026-01-02 | 10 | ASO |  | 1 | Citrate 10 mM Ph4.0 | Citrate | 4.0 | 10 | 3 | 12 | microfluidic | 73 | 0.23 |  | 80
17 | Laramy et al., 2024 | 10.1021/acs.molpharmaceut.3c00390 | 2024 | MC3 | 32.7 | DSPC | 2026-05-13 | 51.8 | DMG-PEG | 2026-01-02 | 10 | ASO |  | 1 | Citrate 10 mM Ph4.0 | Citrate | 4.0 | 10 | 4.5 | 16.5 | microfluidic | 72 | 0.47 |  | 78
18 | Laramy et al., 2024 | 10.1021/acs.molpharmaceut.3c00390 | 2024 | MC3 | 32.7 | DSPC | 2026-05-13 | 51.8 | DMG-PEG | 2026-01-02 | 10 | ASO |  | 1 | Citrate 10 mM Ph4.0 | Citrate | 4.0 | 10 | 6 | 21 | microfluidic | 64 | 0.39 |  | 48
19 | Laramy et al., 2024 | 10.1021/acs.molpharmaceut.3c00390 | 2024 | MC3 | 32.7 | DSPC | 2026-05-13 | 51.8 | DMG-PEG | 2026-01-02 | 10 | ASO |  | 2 | Citrate 10 mM Ph4.0 | Citrate | 4.0 | 10 | 3 | 12 | microfluidic | 97 | 0.09 |  | 90
20 | Laramy et al., 2024 | 10.1021/acs.molpharmaceut.3c00390 | 2024 | MC3 | 32.7 | DSPC | 2026-05-13 | 51.8 | DMG-PEG | 2026-01-02 | 10 | ASO |  | 2 | Citrate 10 mM Ph4.0 | Citrate | 4.0 | 10 | 4.5 | 16.5 | microfluidic | 85 | 0.11 |  | 88
21 | Laramy et al., 2024 | 10.1021/acs.molpharmaceut.3c00390 | 2024 | MC3 | 32.7 | DSPC | 2026-05-13 | 51.8 | DMG-PEG | 2026-01-02 | 10 | ASO |  | 2 | Citrate 10 mM Ph4.0 | Citrate | 4.0 | 10 | 6 | 21 | microfluidic | 93 | 0.04 |  | 89
22 | Laramy et al., 2024 | 10.1021/acs.molpharmaceut.3c00390 | 2024 | MC3 | 32.7 | DSPC | 2026-05-13 | 51.8 | DMG-PEG | 2026-01-02 | 10 | ASO |  | 6 | Citrate 10 mM Ph4.0 | Citrate | 4.0 | 10 | 3 | 12 | microfluidic | 65 | 0.16 |  | 98
23 | Laramy et al., 2024 | 10.1021/acs.molpharmaceut.3c00390 | 2024 | MC3 | 32.7 | DSPC | 2026-05-13 | 51.8 | DMG-PEG | 2026-01-02 | 10 | ASO |  | 6 | Citrate 10 mM Ph4.0 | Citrate | 4.0 | 10 | 4.5 | 16.5 | microfluidic | 60 | 0.1 |  | 94
24 | Laramy et al., 2024 | 10.1021/acs.molpharmaceut.3c00390 | 2024 | MC3 | 32.7 | DSPC | 2026-05-13 | 51.8 | DMG-PEG | 2026-01-02 | 10 | ASO |  | 6 | Citrate 10 mM Ph4.0 | Citrate | 4.0 | 10 | 6 | 21 | microfluidic | 77 | 0.21 |  | 95
25 | Roces et al., 2020 | 10.3390/pharmaceutics12111095 | 2020 | DOTAP | 40 | DSPC | 10 | 48 | DMG-PEG | 2 |  | Poly-A |  | 8 | Citrate 100 mM pH 6.0 | Citrate | 6.0 | 100 | 3 | 20 | microfluidic | 52.27 | 0.21 | 2 | 98.04 |  | Zeta potentiel : approximation moyenne (tous situés entre 0 et +4 mV),
26 | Roces et al., 2020 | 10.3390/pharmaceutics12111095 | 2020 | MC3 | 40 | DSPC | 10 | 48 | DMG-PEG | 2 |  | Poly-A |  | 8 | Citrate 100 mM pH 6.0 | Citrate | 6.0 | 100 | 3 | 20 | microfluidic | 53.25 | 0.13 | 2 | 98.49 |  | Zeta potentiel : approximation moyenne (tous situés entre 0 et +4 mV),
27 | Roces et al., 2020 | 10.3390/pharmaceutics12111095 | 2020 | DDAB | 40 | DSPC | 10 | 48 | DMG-PEG | 2 |  | Poly-A |  | 8 | Citrate 100 mM pH 6.0 | Citrate | 6.0 | 100 | 3 | 20 | microfluidic | 76.9 | 0.06 | 2 | 95.24 |  | Zeta potentiel : approximation moyenne (tous situés entre 0 et +4 mV),
28 | Roces et al., 2020 | 10.3390/pharmaceutics12111095 | 2020 | DOTAP | 40 | DSPC | 10 | 48 | DMG-PEG | 2 |  | ssDNA |  | 8 | Citrate 100 mM pH 6.0 | Citrate | 6.0 | 100 | 3 | 20 | microfluidic | 64.88 | 0.25 | 2 | 98.48 |  | Zeta potentiel : approximation moyenne (tous situés entre 0 et +4 mV),
29 | Roces et al., 2020 | 10.3390/pharmaceutics12111095 | 2020 | MC3 | 40 | DSPC | 10 | 48 | DMG-PEG | 2 |  | ssDNA |  | 8 | Citrate 100 mM pH 6.0 | Citrate | 6.0 | 100 | 3 | 20 | microfluidic | 87.11 | 0.24 | 2 | 93.71 |  | Zeta potentiel : approximation moyenne (tous situés entre 0 et +4 mV),
30 | Roces et al., 2020 | 10.3390/pharmaceutics12111095 | 2020 | DDAB | 40 | DSPC | 10 | 48 | DMG-PEG | 2 |  | ssDNA |  | 8 | Citrate 100 mM pH 6.0 | Citrate | 6.0 | 100 | 3 | 20 | microfluidic | 89.83 | 0.11 | 2 | 95.73 |  | Zeta potentiel : approximation moyenne (tous situés entre 0 et +4 mV),
31 | Roces et al., 2020 | 10.3390/pharmaceutics12111095 | 2020 | DOTAP | 40 | DSPC | 10 | 48 | DMG-PEG | 2 |  | mRNA |  | 8 | Citrate 100 mM pH 6.0 | Citrate | 6.0 | 100 | 3 | 20 | microfluidic | 53.47 | 0.17 | 2 | 99.97 |  | Zeta potentiel : approximation moyenne (tous situés entre 0 et +4 mV),
32 | Roces et al., 2020 | 10.3390/pharmaceutics12111095 | 2020 | MC3 | 40 | DSPC | 10 | 48 | DMG-PEG | 2 |  | mRNA |  | 8 | Citrate 100 mM pH 6.0 | Citrate | 6.0 | 100 | 3 | 20 | microfluidic | 92.22 | 0.08 | 2 | 97.45 |  | Zeta potentiel : approximation moyenne (tous situés entre 0 et +4 mV),
33 | Roces et al., 2020 | 10.3390/pharmaceutics12111095 | 2020 | DDAB | 40 | DSPC | 10 | 48 | DMG-PEG | 2 |  | mRNA |  | 8 | Citrate 100 mM pH 6.0 | Citrate | 6.0 | 100 | 3 | 20 | microfluidic | 80.5 | 0.07 | 2 | 98.11 |  | Zeta potentiel : approximation moyenne (tous situés entre 0 et +4 mV),
34 | Ferraresso et al., 2022 | 10.1021/acs.molpharmaceut.2c00033 | 2022 | MC3 | 50 | DOPC | 2026-05-10 | 38 | DMG-PEG | 2026-05-01 |  | mRNA |  | 6 | Citrate 150 mM pH 4,5 | Citrate | 4.5 | 150 | 3 | 9 | microfluidic | 101 | 0.11 | -5.55 | 88
35 | Ferraresso et al., 2022 | 10.1021/acs.molpharmaceut.2c00033 | 2022 | ALC-0315 | 50 | DOPC | 2026-05-10 | 38 | DMG-PEG | 2026-05-01 |  | mRNA |  | 6 | Citrate 150 mM pH 4,5 | Citrate | 4.5 | 150 | 3 | 9 | microfluidic | 105 | 0.09 | -5.57 | 78
36 | Kenjo et al,, 2021 | 10.1038/s41467-021-26714-w | 2021 | TCL053 | 60 | DPPC | 2026-06-10 | 2026-07-28 | DMG-PEG | 0.7 |  | mRNA |  | 23 | Citrate 50 mM pH 4 | Citrate | 4 | 50 | 2 | 8 | microfluidic | 88.6 | 0.04 |  | 95.8 |  | Calcul du N/P ratio pas clair : peut être ne pas prendre en compte (poids)
37 | Kenjo et al,, 2021 | 10.1038/s41467-021-26714-w | 2021 | TCL053 | 60 | DPPC | 2026-06-10 | 28 | DMG-PEG | 2026-04-01 |  | mRNA |  | 23 | Citrate 50 mM pH 4 | Citrate | 4 | 50 | 2 | 8 | microfluidic | 73.1 | 0.061 |  | 98.5 |  | Calcul du N/P ratio pas clair : peut être ne pas prendre en compte (poids)
38 | Kenjo et al,, 2021 | 10.1038/s41467-021-26714-w | 2021 | TCL053 | 60 | DOPE | 2026-06-10 | 2026-07-28 | DMG-PEG | 0.7 |  | mRNA |  | 23 | Citrate 50 mM pH 4 | Citrate | 4 | 50 | 2 | 8 | microfluidic | 95.1 | 0.026 |  | 97.9 |  | Calcul du N/P ratio pas clair : peut être ne pas prendre en compte (poids)
39 | Kenjo et al,, 2021 | 10.1038/s41467-021-26714-w | 2021 | TCL053 | 60 | DOPE | 2026-06-10 | 28 | DMG-PEG | 2026-04-01 |  | mRNA |  | 23 | Citrate 50 mM pH 4 | Citrate | 4 | 50 | 2 | 8 | microfluidic | 78.9 | 0.025 |  | 96.1 |  | Calcul du N/P ratio pas clair : peut être ne pas prendre en compte (poids)
40 | Kenjo et al,, 2021 | 10.1038/s41467-021-26714-w | 2021 | TCL065 | 60 | DPPC | 2026-06-10 | 2026-07-28 | DMG-PEG | 0.7 |  | mRNA |  | 23 | Citrate 50 mM pH 4 | Citrate | 4 | 50 | 2 | 8 | microfluidic | 73.7 | 0.051 |  | 96.7 |  | Calcul du N/P ratio pas clair : peut être ne pas prendre en compte (poids)
41 | Kenjo et al,, 2021 | 10.1038/s41467-021-26714-w | 2021 | TCL065 | 60 | DPPC | 2026-06-10 | 28 | DMG-PEG | 2026-04-01 |  | mRNA |  | 23 | Citrate 50 mM pH 4 | Citrate | 4 | 50 | 2 | 8 | microfluidic | 71.8 | 0.044 |  | 97.5 |  | Calcul du N/P ratio pas clair : peut être ne pas prendre en compte (poids)
42 | Kenjo et al,, 2021 | 10.1038/s41467-021-26714-w | 2021 | TCL065 | 60 | DOPE | 2026-06-10 | 2026-07-28 | DMG-PEG | 0.7 |  | mRNA |  | 23 | Citrate 50 mM pH 4 | Citrate | 4 | 50 | 2 | 8 | microfluidic | 90.8 | 0.101 |  | 97.8 |  | Calcul du N/P ratio pas clair : peut être ne pas prendre en compte (poids)
43 | Kenjo et al,, 2021 | 10.1038/s41467-021-26714-w | 2021 | TCL065 | 60 | DOPE | 2026-06-10 | 28 | DMG-PEG | 2026-04-01 |  | mRNA |  | 23 | Citrate 50 mM pH 4 | Citrate | 4 | 50 | 2 | 8 | microfluidic | 79 | 0.042 |  | 97.2 |  | Calcul du N/P ratio pas clair : peut être ne pas prendre en compte (poids)
44 | Li et al., 2022 | 10.1016/j.mtbio.2025.101695 | 2021 | MC3 | 50 | DSPC | 10 | 38.5 | DMG-PEG | 2026-05-01 | 50 | miRNA |  |  | Sodium Acetate 33,3 mM pH 4 | Sodium Acetate | 4 | 33.3 | 3 |  | microfluidic | 142.6 |  | 22 | 85
45 | Cui et al., 2022 | 10.1039/d1nr06858j | 2022 | MC3 | 50 | DSPC | 10 | 38.5 | DMG-PEG | 2026-05-01 |  | mRNA | 140 | 20 | Citrate 50 mM pH 3 | Citrate | 3 | 50 | 3 |  | microfluidic | 157.4 | 0.095 | 1.67 | 80 | 6.27 | Calcul du N/P ratio pas clair : peut être ne pas prendre en compte (poids)
46 | Terada et at., 2021 | 10.1021/acs.langmuir.0c03039 | 2021 | DODAP | 50 | HSPC | 10 | 39 | DSPE-PEG | 1 | 10 | siRNA | [6 empty] | 3 | 3 | microfluidic | 25 | 0.15 |  |  |  | No access to free full article
47 | Sato et al., 2020 | 10.1016/j.actbio.2019.11.022 | 2020 | CL15H6 | 50 |  | 0 | 50 | DMG-PEG | 1 | 8 |  | 71 |  | Acetate 25 mM pH4 | Sodium Acetate | 4 | 25 | 3 | 1.5 | microfluidic | 55
48 | Sato et al., 2020 | 10.1016/j.actbio.2019.11.022 | 2020 | CL15H6 | 50 |  | 0 | 50 | DMG-PEG | 3 | 8 |  | 71 | [5 empty] | 3 | 1.5 | microfluidic | 35
49 | Sato et al., 2020 | 10.1016/j.actbio.2019.11.022 | 2020 | CL15A6 | 50 |  | 0 | 50 | DMG-PEG | 1 | 8 |  | 71 | [5 empty] | 3 | 1.5 | microfluidic | 65
50 | Sato et al., 2020 | 10.1016/j.actbio.2019.11.022 | 2020 | CL15A6 | 50 |  | 0 | 50 | DMG-PEG | 3 | 8 |  | 71 | [5 empty] | 3 | 1.5 | microfluidic | 38
51 | Roces et al., 2020 | 10.3390/pharmaceutics12111095 | 2020 | MC3 | 78 | DSPC | 10 | 10 | DMG-PEG | 2 |  | empty |  | 8 | Citrate 100 mM pH6 | Citrate | 6 | 100 | 3 | 20 | microfluidic | 44.68 | 0.12 | 1.82 |  |  | Datas obtenues dans les supplementaries
52 | Roces et al., 2020 | 10.3390/pharmaceutics12111095 | 2020 | MC3 | 78 | DSPC | 10 | 10 | DMG-PEG | 2 |  | empty |  | 8 | PBS 10 mM pH 7,4 | PBS | 7.4 | 10 | 3 | 20 | microfluidic | 48.73 | 0.17 | 2.53 |  |  | Datas obtenues dans les supplementaries
53 | Roces et al., 2020 | 10.3390/pharmaceutics12111095 | 2020 | MC3 | 68 | DSPC | 10 | 20 | DMG-PEG | 2 |  | empty |  | 8 | Citrate 100 mM pH6 | Citrate | 6 | 100 | 3 | 20 | microfluidic | 43.97 | 0.12 | 1.75 |  |  | Datas obtenues dans les supplementaries
54 | Roces et al., 2020 | 10.3390/pharmaceutics12111095 | 2020 | MC3 | 68 | DSPC | 10 | 20 | DMG-PEG | 2 |  | empty |  | 8 | PBS 10 mM pH 7,4 | PBS | 7.4 | 10 | 3 | 20 | microfluidic | 47.81 | 0.18 | 2026-06-02 |  |  | Datas obtenues dans les supplementaries
55 | Roces et al., 2020 | 10.3390/pharmaceutics12111095 | 2020 | MC3 | 58 | DSPC | 10 | 30 | DMG-PEG | 2 |  | empty |  | 8 | Citrate 100 mM pH6 | Citrate | 6 | 100 | 3 | 20 | microfluidic | 44.88 | 0.14 | 1.49 |  |  | Datas obtenues dans les supplementaries
56 | Roces et al., 2020 | 10.3390/pharmaceutics12111095 | 2020 | MC3 | 58 | DSPC | 10 | 30 | DMG-PEG | 2 |  | empty |  | 8 | PBS 10 mM pH 7,4 | PBS | 7.4 | 10 | 3 | 20 | microfluidic | 49.43 | 0.2 | 2026-06-02 |  |  | Datas obtenues dans les supplementaries
57 | Roces et al., 2020 | 10.3390/pharmaceutics12111095 | 2020 | MC3 | 48 | DSPC | 10 | 40 | DMG-PEG | 2 |  | empty |  | 8 | Citrate 100 mM pH6 | Citrate | 6 | 100 | 3 | 20 | microfluidic | 42.95 | 0.15 | 1.19 |  |  | Datas obtenues dans les supplementaries
58 | Roces et al., 2020 | 10.3390/pharmaceutics12111095 | 2020 | MC3 | 48 | DSPC | 10 | 40 | DMG-PEG | 2 |  | empty |  | 8 | PBS 10 mM pH 7,4 | PBS | 7.4 | 10 | 3 | 20 | microfluidic | 45.15 | 0.12 | 1.65 |  |  | Datas obtenues dans les supplementaries
59 | Roces et al., 2020 | 10.3390/pharmaceutics12111095 | 2020 | MC3 | 40 | DSPC | 10 | 48 | DMG-PEG | 2 |  | empty |  | 8 | Citrate 100 mM pH6 | Citrate | 6 | 100 | 3 | 20 | microfluidic | 48.48 | 0.12 | 1.65 |  |  | Datas obtenues dans les supplementaries
60 | Roces et al., 2020 | 10.3390/pharmaceutics12111095 | 2020 | MC3 | 40 | DSPC | 10 | 48 | DMG-PEG | 2 |  | empty |  | 8 | PBS 10 mM pH 7,4 | PBS | 7.4 | 10 | 3 | 20 | microfluidic | 50.06 | 0.16 | 1.55 |  |  | Datas obtenues dans les supplementaries
61 | Roces et al., 2020 | 10.3390/pharmaceutics12111095 | 2020 | MC3 | 28 | DSPC | 10 | 60 | DMG-PEG | 2 |  | empty |  | 8 | Citrate 100 mM pH6 | Citrate | 6 | 100 | 3 | 20 | microfluidic | 59.53 | 0.11 | 1.68 |  |  | Datas obtenues dans les supplementaries
62 | Roces et al., 2020 | 10.3390/pharmaceutics12111095 | 2020 | MC3 | 28 | DSPC | 10 | 60 | DMG-PEG | 2 |  | empty |  | 8 | PBS 10 mM pH 7,4 | PBS | 7.4 | 10 | 3 | 20 | microfluidic | 60.7 | 0.13 | 3.58 |  |  | Datas obtenues dans les supplementaries
63 | Roces et al., 2020 | 10.3390/pharmaceutics12111095 | 2020 | MC3 | 18 | DSPC | 10 | 70 | DMG-PEG | 2 |  | empty |  | 8 | Citrate 100 mM pH6 | Citrate | 6 | 100 | 3 | 20 | microfluidic | 53.88 | 0.09 | 1.42 |  |  | Datas obtenues dans les supplementaries
64 | Roces et al., 2020 | 10.3390/pharmaceutics12111095 | 2020 | MC3 | 18 | DSPC | 10 | 70 | DMG-PEG | 2 |  | empty |  | 8 | PBS 10 mM pH 7,4 | PBS | 7.4 | 10 | 3 | 20 | microfluidic | 57.23 | 0.13 | 3.39 |  |  | Datas obtenues dans les supplementaries
65 | Roces et al., 2020 | 10.3390/pharmaceutics12111095 | 2020 | DOTAP | 78 | DSPC | 10 | 10 | DMG-PEG | 2 |  | empty |  | 8 | Citrate 100mM pH 6 | Citrate | 6 | 100 | 3 | 20 | microfluidic | 63.9 | 0.42 | 0.67 |  |  | Datas obtenues dans les supplementaries
66 | Roces et al., 2020 | 10.3390/pharmaceutics12111095 | 2020 | DOTAP | 78 | DSPC | 10 | 10 | DMG-PEG | 2 |  | empty |  | 8 | Tris 10 mM pH 7,4 | Tris | 7.4 | 10 | 3 | 20 | microfluidic | 65.92 | 0.72 | 0.68 |  |  | Datas obtenues dans les supplementaries
67 | Roces et al., 2020 | 10.3390/pharmaceutics12111095 | 2020 | DOTAP | 58 | DSPC | 10 | 30 | DMG-PEG | 2 |  | empty |  | 8 | Citrate 100mM pH 6 | Citrate | 6 | 100 | 3 | 20 | microfluidic | 45.75 | 0.17 | 0.83 |  |  | Datas obtenues dans les supplementaries
68 | Roces et al., 2020 | 10.3390/pharmaceutics12111095 | 2020 | DOTAP | 58 | DSPC | 10 | 30 | DMG-PEG | 2 |  | empty |  | 8 | Tris 10 mM pH 7,4 | Tris | 7.4 | 10 | 3 | 20 | microfluidic | 60.26 | 0.2 | 1.25 |  |  | Datas obtenues dans les supplementaries
69 | Roces et al., 2020 | 10.3390/pharmaceutics12111095 | 2020 | DOTAP | 48 | DSPC | 10 | 40 | DMG-PEG | 2 |  | empty |  | 8 | Citrate 100mM pH 6 | Citrate | 6 | 100 | 3 | 20 | microfluidic | 44.05 | 0.17 | 0.98 |  |  | Datas obtenues dans les supplementaries
70 | Roces et al., 2020 | 10.3390/pharmaceutics12111095 | 2020 | DOTAP | 48 | DSPC | 10 | 40 | DMG-PEG | 2 |  | empty |  | 8 | Tris 10 mM pH 7,4 | Tris | 7.4 | 10 | 3 | 20 | microfluidic | 55.71 | 0.19 | 1.38 |  |  | Datas obtenues dans les supplementaries
71 | Roces et al., 2020 | 10.3390/pharmaceutics12111095 | 2020 | DOTAP | 40 | DSPC | 10 | 48 | DMG-PEG | 2 |  | empty |  | 8 | Citrate 100mM pH 6 | Citrate | 6 | 100 | 3 | 20 | microfluidic | 45.56 | 0.12 | 0.9 |  |  | Datas obtenues dans les supplementaries
72 | Roces et al., 2020 | 10.3390/pharmaceutics12111095 | 2020 | DOTAP | 40 | DSPC | 10 | 48 | DMG-PEG | 2 |  | empty |  | 8 | Tris 10 mM pH 7,4 | Tris | 7.4 | 10 | 3 | 20 | microfluidic | 47.3 | 0.21 | 1.99 |  |  | Datas obtenues dans les supplementaries
73 | Roces et al., 2020 | 10.3390/pharmaceutics12111095 | 2020 | DOTAP | 28 | DSPC | 10 | 60 | DMG-PEG | 2 |  | empty |  | 8 | Citrate 100mM pH 6 | Citrate | 6 | 100 | 3 | 20 | microfluidic | 49.7 | 0.1 | 1.13 |  |  | Datas obtenues dans les supplementaries
74 | Roces et al., 2020 | 10.3390/pharmaceutics12111095 | 2020 | DOTAP | 28 | DSPC | 10 | 60 | DMG-PEG | 2 |  | empty |  | 8 | Tris 10 mM pH 7,4 | Tris | 7.4 | 10 | 3 | 20 | microfluidic | 52.13 | 0.17 | 2.53 |  |  | Datas obtenues dans les supplementaries
75 | Yathindranath et al., 2024 | 10.2147/IJN.S448005 | 2024 | MC3 | 50 | DSPC | 10 | 38.5 | DSPE-PEG | 2 |  | siRNA |  |  | Sodium acetate 25 mM pH4 | Sodium Acetate | 4 | 25 | 3 | 12 | microfluidic | 86.24 | 0.118 | -0.13 | 95 |  | Datas obtenues dans les supplementaries
76 | Yathindranath et al., 2024 | 10.2147/IJN.S448005 | 2024 | MC3 | 50 | DSPC | 10 | 38.5 | DSPE-PEG | 2 |  | siRNA |  |  | Sodium acetate 25 mM pH4 | Sodium Acetate | 4 | 25 | 3 | 12 | microfluidic | 88.13 | 0.152 | -0.01 | 95 |  | Datas obtenues dans les supplementaries
77 | Billingsley et al., 2023 | 10.1021/acs.nanolett.1c02503 | 2023 | C14-4 | 32.97 | DOPE | 21.98 | 43.96 | DMG-PEG | 2026-01-01 |  | mRNA | 10.4 |  | Citrate 10 mM | Citrate |  | 10 | 3 |  | microfluidic | 125 | 0.09 |  |  | 5.35 | Datas obtenues dans les supplementaries
78 | Billingsley et al., 2023 | 10.1021/acs.nanolett.1c02503 | 2023 | C14-4 | 24.59 | DOPE | 32.79 | 40.98 | DMG-PEG | 1.64 |  | mRNA | 29.1 |  | Citrate 10 mM | Citrate |  | 10 | 3 |  | microfluidic | 78.6 | 0.2 |  |  | 5.35 | Datas obtenues dans les supplementaries
79 | Billingsley et al., 2023 | 10.1021/acs.nanolett.1c02503 | 2023 | C14-4 | 19.35 | DOPE | 38.71 | 38.71 | DMG-PEG | 3.23 |  | mRNA | 45 |  | Citrate 10 mM | Citrate |  | 10 | 3 |  | microfluidic | 80.1 | 0.23 |  |  | 5.05 | Datas obtenues dans les supplementaries
80 | Billingsley et al., 2023 | 10.1021/acs.nanolett.1c02503 | 2023 | C14-4 | 15.79 | DOPE | 42.11 | 36.84 | DMG-PEG | 5.26 |  | mRNA | 42.2 |  | Citrate 10 mM | Citrate |  | 10 | 3 |  | microfluidic | 57.5 | 0.26 |  |  | 6.09 | Datas obtenues dans les supplementaries
81 | Billingsley et al., 2023 | 10.1021/acs.nanolett.1c02503 | 2023 | C14-4 | 40 | DOPE | 16 | 40 | DMG-PEG | 4 |  | mRNA | 36.9 |  | Citrate 10 mM | Citrate |  | 10 | 3 |  | microfluidic | 82 | 0.22 |  |  | 6.12 | Datas obtenues dans les supplementaries
82 | Billingsley et al., 2023 | 10.1021/acs.nanolett.1c02503 | 2023 | C14-4 | 35.71 | DOPE | 28.57 | 28.57 | DMG-PEG | 7.14 |  | mRNA | 25.8 |  | Citrate 10 mM | Citrate |  | 10 | 3 |  | microfluidic | 58.4 | 0.24 |  |  | 5.91 | Datas obtenues dans les supplementaries
83 | Billingsley et al., 2023 | 10.1021/acs.nanolett.1c02503 | 2023 | C14-4 | 27.62 | DOPE | 33.15 | 38.67 | DMG-PEG | 0.55 |  | mRNA | 11.4 |  | Citrate 10 mM | Citrate |  | 10 | 3 |  | microfluidic | 126.2 | 0.17 |  |  | 5.28 | Datas obtenues dans les supplementaries
84 | Billingsley et al., 2023 | 10.1021/acs.nanolett.1c02503 | 2023 | C14-4 | 26.04 | DOPE | 41.67 | 31.25 | DMG-PEG | 2026-04-01 |  | mRNA | 15.7 |  | Citrate 10 mM | Citrate |  | 10 | 3 |  | microfluidic | 101.1 | 0.23 |  |  | 5.51 | Datas obtenues dans les supplementaries
85 | Billingsley et al., 2023 | 10.1021/acs.nanolett.1c02503 | 2023 | C14-4 | 43.75 | DOPE | 2026-05-12 | 37.5 | DMG-PEG | 6.25 |  | mRNA | 35.2 |  | Citrate 10 mM | Citrate |  | 10 | 3 |  | microfluidic | 57.3 | 0.24 |  |  | 5.87 | Datas obtenues dans les supplementaries
86 | Billingsley et al., 2023 | 10.1021/acs.nanolett.1c02503 | 2023 | C14-4 | 37.84 | DOPE | 21.62 | 37.84 | DMG-PEG | 2026-07-02 |  | mRNA | 28 |  | Citrate 10 mM | Citrate |  | 10 | 3 |  | microfluidic | 95 | 0.12 |  |  | 5.12 | Datas obtenues dans les supplementaries
87 | Billingsley et al., 2023 | 10.1021/acs.nanolett.1c02503 | 2023 | C14-4 | 40.7 | DOPE | 34.88 | 23.26 | DMG-PEG | 1.16 |  | mRNA | 10.8 |  | Citrate 10 mM | Citrate |  | 10 | 3 |  | microfluidic | 103.4 | 0.15 |  |  | 4.9 | Datas obtenues dans les supplementaries
88 | Billingsley et al., 2023 | 10.1021/acs.nanolett.1c02503 | 2023 | C14-4 | 34.83 | DOPE | 39.8 | 24.88 | DMG-PEG | 0.5 |  | mRNA | 18.1 |  | Citrate 10 mM | Citrate |  | 10 | 3 |  | microfluidic | 151 | 0.07 |  |  | 5.49 | Datas obtenues dans les supplementaries
89 | Billingsley et al., 2023 | 10.1021/acs.nanolett.1c02503 | 2023 | C14-4 | 49.45 | DOPE | 10.99 | 38.46 | DMG-PEG | 2026-01-01 |  | mRNA | 15.3 |  | Citrate 10 mM | Citrate |  | 10 | 3 |  | microfluidic | 110.7 | 0.11 |  |  | 5.25 | Datas obtenues dans les supplementaries
90 | Billingsley et al., 2023 | 10.1021/acs.nanolett.1c02503 | 2023 | C14-4 | 47.12 | DOPE | 20.94 | 31.41 | DMG-PEG | 0.52 |  | mRNA | 2.9 |  | Citrate 10 mM | Citrate |  | 10 | 3 |  | microfluidic | 142.1 | 0.11 |  |  | 6.2 | Datas obtenues dans les supplementaries
91 | Billingsley et al., 2023 | 10.1021/acs.nanolett.1c02503 | 2023 | C14-4 | 42.86 | DOPE | 28.57 | 23.81 | DMG-PEG | 4.76 |  | mRNA | 25.7 |  | Citrate 10 mM | Citrate |  | 10 | 3 |  | microfluidic | 105.6 | 0.22 |  |  | 6.03 | Datas obtenues dans les supplementaries
92 | Billingsley et al., 2023 | 10.1021/acs.nanolett.1c02503 | 2023 | C14-4 | 41.86 | DOPE | 37.21 | 2026-06-18 | DMG-PEG | 2.33 |  | mRNA | 18.5 |  | Citrate 10 mM | Citrate |  | 10 | 3 |  | microfluidic | 102.6 | 0.19 |  |  | 5.75 | Datas obtenues dans les supplementaries
93 | Billingsley et al., 2023 | 10.1021/acs.nanolett.1c02503 | 2023 | C14-4 | 35 | DOPE | 16 | 46.5 | DMG-PEG | 2026-05-02 |  | mRNA | 31.5 |  | Citrate 10 mM | Citrate |  | 10 | 3 |  | microfluidic | 93.9 | 0.22 |  |  | 6.47 | Datas obtenues dans les supplementaries
94 | Billingsley et al., 2023 | 10.1021/acs.nanolett.1c02503 | 2023 | C14-4 | 40 | DOPE | 34.29 | 22.86 | DMG-PEG | 2.86 |  | mRNA | 29.6 |  | Citrate 10 mM | Citrate |  | 10 | 3 |  | microfluidic | 85.4 | 0.24 |  |  |  | Datas obtenues dans les supplementaries
95 | Billingsley et al., 2023 | 10.1021/acs.nanolett.1c02503 | 2023 | C14-4 | 37.84 | DOPE | 37.84 | 21.62 | DMG-PEG | 2026-07-02 |  | mRNA | 31.7 |  | Citrate 10 mM | Citrate |  | 10 | 3 |  | microfluidic | 81 | 0.22 |  |  |  | Datas obtenues dans les supplementaries
96 | Billingsley et al., 2023 | 10.1021/acs.nanolett.1c02503 | 2023 | C14-4 | 35.9 | DOPE | 41.03 | 20.51 | DMG-PEG | 2.56 |  | mRNA | 38.2 |  | Citrate 10 mM | Citrate |  | 10 | 3 |  | microfluidic | 95.9 | 0.22 |  |  |  | Datas obtenues dans les supplementaries
97 | Billingsley et al., 2023 | 10.1021/acs.nanolett.1c02503 | 2023 | C14-4 | 37.84 | DOPE | 32.43 | 2026-03-27 | DMG-PEG | 2026-07-02 |  | mRNA | 34.4 |  | Citrate 10 mM | Citrate |  | 10 | 3 |  | microfluidic | 125.1 | 0.19 |  |  |  | Datas obtenues dans les supplementaries
98 | Billingsley et al., 2023 | 10.1021/acs.nanolett.1c02503 | 2023 | C14-4 | 35.9 | DOPE | 35.9 | 25.64 | DMG-PEG | 2.56 |  | mRNA | 42.6 |  | Citrate 10 mM | Citrate |  | 10 | 3 |  | microfluidic | 113.9 | 0.22 |  |  |  | Datas obtenues dans les supplementaries
99 | Billingsley et al., 2023 | 10.1021/acs.nanolett.1c02503 | 2023 | C14-4 | 34.15 | DOPE | 39.02 | 24.39 | DMG-PEG | 2.44 |  | mRNA | 34.9 |  | Citrate 10 mM | Citrate |  | 10 | 3 |  | microfluidic | 115.4 | 0.13 |  |  |  | Datas obtenues dans les supplementaries
100 | Billingsley et al., 2023 | 10.1021/acs.nanolett.1c02503 | 2023 | C14-4 | 43.24 | DOPE | 32.43 | 21.62 | DMG-PEG | 2026-07-02 |  | mRNA | 25.8 |  | Citrate 10 mM | Citrate |  | 10 | 3 |  | microfluidic | 104.8 | 0.16 |  |  |  | Datas obtenues dans les supplementaries
101 | Billingsley et al., 2023 | 10.1021/acs.nanolett.1c02503 | 2023 | C14-4 | 41.03 | DOPE | 35.9 | 20.51 | DMG-PEG | 2.56 |  | mRNA | 28.8 |  | Citrate 10 mM | Citrate |  | 10 | 3 |  | microfluidic | 107.4 | 0.14 |  |  |  | Datas obtenues dans les supplementaries
102 | Billingsley et al., 2023 | 10.1021/acs.nanolett.1c02503 | 2023 | C14-4 | 39.02 | DOPE | 39.02 | 19.51 | DMG-PEG | 2.44 |  | mRNA | 24.9 |  | Citrate 10 mM | Citrate |  | 10 | 3 |  | microfluidic | 90.3 | 0.17 |  |  |  | Datas obtenues dans les supplementaries
103 | Billingsley et al., 2023 | 10.1021/acs.nanolett.1c02503 | 2023 | C14-4 | 41.03 | DOPE | 30.77 | 25.64 | DMG-PEG | 2.56 |  | mRNA | 34.4 |  | Citrate 10 mM | Citrate |  | 10 | 3 |  | microfluidic | 100.5 | 0.18 |  |  |  | Datas obtenues dans les supplementaries
104 | Billingsley et al., 2023 | 10.1021/acs.nanolett.1c02503 | 2023 | C14-4 | 39.02 | DOPE | 34.15 | 24.39 | DMG-PEG | 2.44 |  | mRNA | 29.5 |  | Citrate 10 mM | Citrate |  | 10 | 3 |  | microfluidic | 94.2 | 0.18 |  |  |  | Datas obtenues dans les supplementaries
105 | Billingsley et al., 2023 | 10.1021/acs.nanolett.1c02503 | 2023 | C14-4 | 37.21 | DOPE | 37.21 | 23.26 | DMG-PEG | 2.33 |  | mRNA | 30.8 |  | Citrate 10 mM | Citrate |  | 10 | 3 |  | microfluidic | 71.4 | 0.27 |  |  |  | Datas obtenues dans les supplementaries
106 | Swingle et al., 2025 | 10.1038/s41586-024-08291-2 | 2025 | C12-493 | 35 | DOPE | 16 | 46.5 | DMG-PEG | 2026-05-02 |  | DNA |  | 10 | Citrate 10 mM | Citrate |  | 10 |  |  | microfluidic | 106.7 | 0.384 |  | 70.5 | 5.93
107 | Swingle et al., 2025 | 10.1038/s41586-024-08291-2 | 2025 | C12-493 | 35 | DOPE | 16 | 46.5 | DMG-PEG | 2026-05-02 |  | mRNA |  | 10 | Citrate 10 mM | Citrate |  | 10 |  |  | microfluidic | 87.2 | 0.405 |  | 86.6 | 5.82
108 | Swingle et al., 2025 | 10.1038/s41586-024-08291-2 | 2025 | C14-494 | 35 | DOPE | 24 | 46.5 | DMG-PEG | 2026-05-02 |  | DNA |  | 10 | Citrate 10 mM | Citrate |  | 10 |  |  | microfluidic | 101.7 | 0.246 |  | 78.7 | 5.78
109 | Swingle et al., 2025 | 10.1038/s41586-024-08291-2 | 2025 | C14-494 | 35 | DOPE | 24 | 46.5 | DMG-PEG | 2026-05-02 |  | mRNA |  | 10 | Citrate 10 mM | Citrate |  | 10 |  |  | microfluidic | 122 | 0.265 |  | 80.7 | 5.76
110 | Swingle et al., 2025 | 10.1038/s41586-024-08291-2 | 2025 | C12-200 | 35 | DOPE | 16 | 46.5 | DMG-PEG | 2026-05-02 |  | DNA |  | 10 | Citrate 10 mM | Citrate |  | 10 |  |  | microfluidic | 83.3 | 0.422 |  | 64.3 | 5.54
111 | Swingle et al., 2025 | 10.1038/s41586-024-08291-2 | 2025 | C12-200 | 35 | DOPE | 16 | 46.5 | DMG-PEG | 2026-05-02 |  | mRNA |  | 10 | Citrate 10 mM | Citrate |  | 10 |  |  | microfluidic | 111.4 | 0.399 |  | 84.7 | 5.45
112 | Swingle et al., 2025 | 10.1038/s41586-024-08291-2 | 2025 | MC3 | 50 | DOPE | 10 | 38.5 | DMG-PEG | 2026-05-01 |  | DNA |  | 10 | Citrate 10 mM | Citrate |  | 10 |  |  | microfluidic | 88.5 | 0.376 |  | 82.2 | 5.88
113 | Swingle et al., 2025 | 10.1038/s41586-024-08291-2 | 2025 | MC3 | 50 | DOPE | 10 | 38.5 | DMG-PEG | 2026-05-01 |  | mRNA |  | 10 | Citrate 10 mM | Citrate |  | 10 |  |  | microfluidic | 127.9 | 0.445 |  | 82.8 | 5.81
114 | Su et al., 2024 | 10.1038/s41467-024-50093-7 | 2024 | MC3 | 50 | DSPC | 10 | 38.5 | DMG-PEG | 2026-05-01 |  | mRNA |  | 10 | Citrate 10 mM pH4 | Citrate | 4 | 10 | 3 |  | microfluidic | 92 | 0.15 | -7
115 | Lee et al., 2024 | 10.34133/bmr.0017 | 2024 | SM-102 | 50 | DSPC | 10 | 38.5 | DMG-PEG | 2026-05-01 |  | mRNA |  |  | Citrate 10 mM | Citrate |  | 10 | 3 | 12 | microfluidic | 71.48 | 0.106 |  | 92.3
116 | Su et al., 2024 | 10.1038/s41467-024-50093-7 | 2024 | SM-102 | 60 | DOTAP | 60 | 0 | DMG-PEG | 2026-02-01 |  | mRNA |  |  | cITRATE 10 Mm Ph4 | Citrate | 4 | 10 | 3 |  | microfluidic | 110 | 0.09 |  | 90
117 | Sabnis et al., 2018 | 10.1016/j.ymthe.2018.03.010 | 2018 | SM-102 | 50 | DSPC | 10 | 38.5 | DMG-PEG | 2026-05-01 |  | mRNA |  |  | Sodium acetate 6,25 mM pH 5 | Sodium Acetate | 5 | 6.25 | 3 |  | microfluidic | 85.8 | 0.1 |  | 95.8
118 | Geall et al., 2012 | 10.1073/pnas.1209367109 | 2012 | MC3 | 40 | DSPC | 10 | 48 | DMG-PEG | 2 |  | mRNA |  | 8 | Citrate 100 mM pH6 | Citrate | 6 | 100 | 1 |  | microfluidic | 162 | 0.13 |  | 85.3
119 | Dongyan Li et at.2025 | https://doi.org/10.1016/j.mtbio.2025.101695 | 2025 | MC3 | 50 | DSPC | 10 | 38.5 | DMG-PEG | 2026-05-01 | 50 | miRNA |  |  | Sodium acetate 33 mM | Sodium Acetate |  | 33 | 3 | 0.06 | microfluidic | 409.5 | 0.081 | 22 | 85
120 | Dongyan Li et at.2025 | https://doi.org/10.1016/j.mtbio.2025.101695 | 2025 | MC3 | 50 | DSPC | 10 | 38.5 | DMG-PEG | 2026-05-01 | 50 | empty |  |  | Sodium acetate 33 mM | Sodium Acetate |  | 33 | 3 | 0.06 | microfluidic | 142.6 | 0.2 | 14
121 | Miao et al., 2023 | 10.1016/j.ijpharm.2023.123050 |  | AX4 | 50 | DSPC | 10 | 38.5 | DMG-PEG | 2026-05-01 |  | mRNA |  |  | Citrate 10 mM pH4 | Citrate | 4 | 10 | 3 |  | microfluidic | 107 | 0.02 | -3.3 | 96
122 | Meng et al. 2024 | 10.1186/s12967-024-05711-9 | 2024 | MC3 | 50 | DSPC | 10 | 38.5 | DMG-PEG | 2026-05-01 |  | siRNA |  |  | Citrate 10 mM pH4 | Citrate | 4 | 10 | 3 |  | microfluidic | 163.9 | 0.3 | 3.57
123 | Forrester et al., 2025 | 10.1186/s12967-024-05711-9 | 2025 | SM-102 | 50 | DSPC | 10 | 38.5 | DMG-PEG | 2026-05-01 |  | Poly-A |  | 6 | citrate 50mM pH 5 | Citrate | 5 | 50 | 3 | 15 | microfluidic | 110 | 0.16 |  | 98 |  | Outputs estimés d'après les graphiques
124 | Forrester et al., 2025 | 10.1186/s12967-024-05711-9 | 2025 | SM-102 | 50 | DSPC | 10 | 38.5 | DMG-PEG | 2026-05-01 |  | mRNA |  | 6 | citrate 50mM pH 5 | Citrate | 5 | 50 | 3 | 15 | microfluidic | 150 | 0.18 |  | 82 |  | Outputs estimés d'après les graphiques
125 | Forrester et al., 2025 | 10.1186/s12967-024-05711-9 | 2025 | SM-102 | 50 | DSPC | 10 | 38.5 | DMG-PEG | 2026-05-01 |  | mRNA |  | 6 | citrate 50mM pH 5 | Citrate | 5 | 50 | 3 | 15 | microfluidic | 150 | 0.14 |  | 84 |  | Outputs estimés d'après les graphiques
126 | Forrester et al., 2025 | 10.1186/s12967-024-05711-9 | 2025 | SM-102 | 50 | DSPC | 10 | 38.5 | DMG-PEG | 2026-05-01 |  | mRNA |  | 6 | citrate 50mM pH 5 | Citrate | 5 | 50 | 3 | 15 | microfluidic | 175 | 0.22 |  | 78 |  | Outputs estimés d'après les graphiques
127 | Swingle et al., 2025 | 10.1038/s41586-024-08291-2 |  | C12-480 | 35 | DOPE | 16 | 46.5 | DMG-PEG | 2026-05-02 | 10 | mRNA |  | 10 | Citrate 10 mM | Citrate |  | 10 |  |  | pipette_mixing | 141.0 | 0.071 | 5.80 | 60.9 |  | Pipette mixing
128 | Swingle et al., 2025 | 10.1038/s41586-024-08291-2 |  | C12-482 | 35 | DOPE | 16 | 46.5 | DMG-PEG | 2026-05-02 | 10 | mRNA |  | 10 | Citrate 10 mM | Citrate |  | 10 |  |  | pipette_mixing | 144.3 | 0.092 | -3.26 | 78.3 |  | Pipette mixing
129 | Swingle et al., 2025 | 10.1038/s41586-024-08291-2 |  | C12-488 | 35 | DOPE | 16 | 46.5 | DMG-PEG | 2026-05-02 | 10 | mRNA |  | 10 | Citrate 10 mM | Citrate |  | 10 |  |  | pipette_mixing | 156.1 | 0.107 | 4.50 | 68.9 |  | Pipette mixing
130 | Swingle et al., 2025 | 10.1038/s41586-024-08291-2 |  | C12-489 | 35 | DOPE | 16 | 46.5 | DMG-PEG | 2026-05-02 | 10 | mRNA |  | 10 | Citrate 10 mM | Citrate |  | 10 |  |  | pipette_mixing | 149.4 | 0.119 | -9.00 | 84.2 |  | Pipette mixing
131 | Swingle et al., 2025 | 10.1038/s41586-024-08291-2 |  | C12-490 | 35 | DOPE | 16 | 46.5 | DMG-PEG | 2026-05-02 | 10 | mRNA |  | 10 | Citrate 10 mM | Citrate |  | 10 |  |  | pipette_mixing | 148.0 | 0.136 | -5.84 | 76.4 |  | Pipette mixing
132 | Swingle et al., 2025 | 10.1038/s41586-024-08291-2 |  | C12-493 | 35 | DOPE | 16 | 46.5 | DMG-PEG | 2026-05-02 | 10 | mRNA |  | 10 | Citrate 10 mM | Citrate |  | 10 |  |  | pipette_mixing | 136.7 | 0.154 | 9.04 | 91.8 |  | Pipette mixing
133 | Swingle et al., 2025 | 10.1038/s41586-024-08291-2 |  | C12-494 | 35 | DOPE | 16 | 46.5 | DMG-PEG | 2026-05-02 | 10 | mRNA |  | 10 | Citrate 10 mM | Citrate |  | 10 |  |  | pipette_mixing | 170.2 | 0.092 | 9.02 | 83.9 |  | Pipette mixing
134 | Swingle et al., 2025 | 10.1038/s41586-024-08291-2 |  | C12-497 | 35 | DOPE | 16 | 46.5 | DMG-PEG | 2026-05-02 | 10 | mRNA |  | 10 | Citrate 10 mM | Citrate |  | 10 |  |  | pipette_mixing | 152.7 | 0.192 | 5.20 | 81.2 |  | Pipette mixing
135 | Swingle et al., 2025 | 10.1038/s41586-024-08291-2 |  | C14-480 | 35 | DOPE | 16 | 46.5 | DMG-PEG | 2026-05-02 | 10 | mRNA |  | 10 | Citrate 10 mM | Citrate |  | 10 |  |  | pipette_mixing | 195.3 | 0.252 | 6.25 | 67.0 |  | Pipette mixing
136 | Swingle et al., 2025 | 10.1038/s41586-024-08291-2 |  | C14-482 | 35 | DOPE | 16 | 46.5 | DMG-PEG | 2026-05-02 | 10 | mRNA |  | 10 | Citrate 10 mM | Citrate |  | 10 |  |  | pipette_mixing | 148.7 | 0.110 | -5.55 | 73.9 |  | Pipette mixing
137 | Swingle et al., 2025 | 10.1038/s41586-024-08291-2 |  | C14-488 | 35 | DOPE | 16 | 46.5 | DMG-PEG | 2026-05-02 | 10 | mRNA |  | 10 | Citrate 10 mM | Citrate |  | 10 |  |  | pipette_mixing | 138.0 | 0.127 | 7.52 | 70.6 |  | Pipette mixing
138 | Swingle et al., 2025 | 10.1038/s41586-024-08291-2 |  | C14-489 | 35 | DOPE | 16 | 46.5 | DMG-PEG | 2026-05-02 | 10 | mRNA |  | 10 | Citrate 10 mM | Citrate |  | 10 |  |  | pipette_mixing | 141.6 | 0.106 | -5.52 | 83.7 |  | Pipette mixing
139 | Swingle et al., 2025 | 10.1038/s41586-024-08291-2 |  | C14-490 | 35 | DOPE | 16 | 46.5 | DMG-PEG | 2026-05-02 | 10 | mRNA |  | 10 | Citrate 10 mM | Citrate |  | 10 |  |  | pipette_mixing | 135.6 | 0.093 | -7.86 | 74.7 |  | Pipette mixing
140 | Swingle et al., 2025 | 10.1038/s41586-024-08291-2 |  | C14-493 | 35 | DOPE | 16 | 46.5 | DMG-PEG | 2026-05-02 | 10 | mRNA |  | 10 | Citrate 10 mM | Citrate |  | 10 |  |  | pipette_mixing | 137.5 | 0.114 | -0.58 | 89.4 |  | Pipette mixing
141 | Swingle et al., 2025 | 10.1038/s41586-024-08291-2 |  | C14-494 | 35 | DOPE | 16 | 46.5 | DMG-PEG | 2026-05-02 | 10 | mRNA |  | 10 | Citrate 10 mM | Citrate |  | 10 |  |  | pipette_mixing | 151.4 | 0.064 | 8.98 | 76.5 |  | Pipette mixing
142 | Swingle et al., 2025 | 10.1038/s41586-024-08291-2 |  | C14-497 | 35 | DOPE | 16 | 46.5 | DMG-PEG | 2026-05-02 | 10 | mRNA |  | 10 | Citrate 10 mM | Citrate |  | 10 |  |  | pipette_mixing | 130.6 | 0.109 | 9.91 | 80.1 |  | Pipette mixing
143 | Swingle et al., 2025 | 10.1038/s41586-024-08291-2 |  | C16-480 | 35 | DOPE | 16 | 46.5 | DMG-PEG | 2026-05-02 | 10 | mRNA |  | 10 | Citrate 10 mM | Citrate |  | 10 |  |  | pipette_mixing | 164.9 | 0.036 | 5.94 | 47.7 |  | Pipette mixing
144 | Swingle et al., 2025 | 10.1038/s41586-024-08291-2 |  | C16-482 | 35 | DOPE | 16 | 46.5 | DMG-PEG | 2026-05-02 | 10 | mRNA |  | 10 | Citrate 10 mM | Citrate |  | 10 |  |  | pipette_mixing | 160.2 | 0.044 | -0.29 | 69.6 |  | Pipette mixing
145 | Swingle et al., 2025 | 10.1038/s41586-024-08291-2 |  | C16-488 | 35 | DOPE | 16 | 46.5 | DMG-PEG | 2026-05-02 | 10 | mRNA |  | 10 | Citrate 10 mM | Citrate |  | 10 |  |  | pipette_mixing | 157.2 | 0.036 | 3.90 | 63.2 |  | Pipette mixing
146 | Swingle et al., 2025 | 10.1038/s41586-024-08291-2 |  | C16-489 | 35 | DOPE | 16 | 46.5 | DMG-PEG | 2026-05-02 | 10 | mRNA |  | 10 | Citrate 10 mM | Citrate |  | 10 |  |  | pipette_mixing | 160.3 | 0.078 | -3.06 | 62.3 |  | Pipette mixing
147 | Swingle et al., 2025 | 10.1038/s41586-024-08291-2 |  | C16-490 | 35 | DOPE | 16 | 46.5 | DMG-PEG | 2026-05-02 | 10 | mRNA |  | 10 | Citrate 10 mM | Citrate |  | 10 |  |  | pipette_mixing | 155.0 | 0.076 | -11.70 | 63.1 |  | Pipette mixing
148 | Swingle et al., 2025 | 10.1038/s41586-024-08291-2 |  | C16-493 | 35 | DOPE | 16 | 46.5 | DMG-PEG | 2026-05-02 | 10 | mRNA |  | 10 | Citrate 10 mM | Citrate |  | 10 |  |  | pipette_mixing | 148.7 | 0.090 | -3.48 | 32.6 |  | Pipette mixing
149 | Swingle et al., 2025 | 10.1038/s41586-024-08291-2 |  | C16-494 | 35 | DOPE | 16 | 46.5 | DMG-PEG | 2026-05-02 | 10 | mRNA |  | 10 | Citrate 10 mM | Citrate |  | 10 |  |  | pipette_mixing | 163.6 | 0.062 | 4.95 | 52.3 |  | Pipette mixing
150 | Swingle et al., 2025 | 10.1038/s41586-024-08291-2 |  | C16-497 | 35 | DOPE | 16 | 46.5 | DMG-PEG | 2026-05-02 | 10 | mRNA |  | 10 | Citrate 10 mM | Citrate |  | 10 |  |  | pipette_mixing | 146.5 | 0.031 | 6.21 | 65.1 |  | Pipette mixing
151 | Swingle et al., 2025 | 10.1038/s41586-024-08291-2 |  | C12-480 | 52.5 | DOPE | 16 | 46.5 | DMG-PEG | 2026-05-02 | 10 | mRNA |  | 10 | Citrate 10 mM | Citrate |  | 10 |  |  | pipette_mixing | 163.3 | 0.070 | 5.96 | 65.4 |  | Pipette mixing
152 | Swingle et al., 2025 | 10.1038/s41586-024-08291-2 |  | C12-482 | 52.5 | DOPE | 16 | 46.5 | DMG-PEG | 2026-05-02 | 10 | mRNA |  | 10 | Citrate 10 mM | Citrate |  | 10 |  |  | pipette_mixing | 176.9 | 0.121 | 4.73 | 72.0 |  | Pipette mixing
153 | Swingle et al., 2025 | 10.1038/s41586-024-08291-2 |  | C12-494 | 52.5 | DOPE | 16 | 46.5 | DMG-PEG | 2026-05-02 | 10 | mRNA |  | 10 | Citrate 10 mM | Citrate |  | 10 |  |  | pipette_mixing | 161.9 | 0.115 | 11.53 | 75.0 |  | Pipette mixing
154 | Swingle et al., 2025 | 10.1038/s41586-024-08291-2 |  | C12-497 | 52.5 | DOPE | 16 | 46.5 | DMG-PEG | 2026-05-02 | 10 | mRNA |  | 10 | Citrate 10 mM | Citrate |  | 10 |  |  | pipette_mixing | 162.2 | 0.026 | 15.03 | 75.5 |  | Pipette mixing
155 | Swingle et al., 2025 | 10.1038/s41586-024-08291-2 |  | C14-480 | 52.5 | DOPE | 16 | 46.5 | DMG-PEG | 2026-05-02 | 10 | mRNA |  | 10 | Citrate 10 mM | Citrate |  | 10 |  |  | pipette_mixing | 188.3 | 0.085 | 7.33 | 59.1 |  | Pipette mixing
156 | Swingle et al., 2025 | 10.1038/s41586-024-08291-2 |  | C14-482 | 52.5 | DOPE | 16 | 46.5 | DMG-PEG | 2026-05-02 | 10 | mRNA |  | 10 | Citrate 10 mM | Citrate |  | 10 |  |  | pipette_mixing | 161.1 | 0.075 | 0.87 | 72.7 |  | Pipette mixing
157 | Swingle et al., 2025 | 10.1038/s41586-024-08291-2 |  | C14-494 | 52.5 | DOPE | 16 | 46.5 | DMG-PEG | 2026-05-02 | 10 | mRNA |  | 10 | Citrate 10 mM | Citrate |  | 10 |  |  | pipette_mixing | 208.0 | 0.144 | 13.27 | 71.9 |  | Pipette mixing
158 | Swingle et al., 2025 | 10.1038/s41586-024-08291-2 |  | C14-497 | 52.5 | DOPE | 16 | 46.5 | DMG-PEG | 2026-05-02 | 10 | mRNA |  | 10 | Citrate 10 mM | Citrate |  | 10 |  |  | pipette_mixing | 162.6 | 0.211 | 12.20 | 70.7 |  | Pipette mixing
159 | Swingle et al., 2025 | 10.1038/s41586-024-08291-2 |  | C16-480 | 52.5 | DOPE | 16 | 46.5 | DMG-PEG | 2026-05-02 | 10 | mRNA |  | 10 | Citrate 10 mM | Citrate |  | 10 |  |  | pipette_mixing | 161.5 | 0.058 | 7.92 | 45.0 |  | Pipette mixing
160 | Swingle et al., 2025 | 10.1038/s41586-024-08291-2 |  | C16-482 | 52.5 | DOPE | 16 | 46.5 | DMG-PEG | 2026-05-02 | 10 | mRNA |  | 10 | Citrate 10 mM | Citrate |  | 10 |  |  | pipette_mixing | 166.5 | 0.070 | 0.59 | 62.6 |  | Pipette mixing
161 | Swingle et al., 2025 | 10.1038/s41586-024-08291-2 |  | C16-494 | 52.5 | DOPE | 16 | 46.5 | DMG-PEG | 2026-05-02 | 10 | mRNA |  | 10 | Citrate 10 mM | Citrate |  | 10 |  |  | pipette_mixing | 154.3 | 0.103 | 6.96 | 61.6 |  | Pipette mixing
162 | Swingle et al., 2025 | 10.1038/s41586-024-08291-2 |  | C16-497 | 52.5 | DOPE | 16 | 46.5 | DMG-PEG | 2026-05-02 | 10 | mRNA |  | 10 | Citrate 10 mM | Citrate |  | 10 |  |  | pipette_mixing | 147.6 | 0.064 | 8.99 | 75.3 |  | Pipette mixing
163 | Swingle et al., 2025 | 10.1038/s41586-024-08291-2 |  | C12-480 | 52.5 | DOPE | 16 | 46.5 | DMG-PEG | 2026-05-02 | 10 | mRNA |  | 10 | Citrate 10 mM | Citrate |  | 10 |  |  | pipette_mixing | 164.4 | 0.191 | 6.59 | 74.5 |  | Pipette mixing
164 | Swingle et al., 2025 | 10.1038/s41586-024-08291-2 |  | C12-482 | 52.5 | DOPE | 16 | 46.5 | DMG-PEG | 2026-05-02 | 10 | mRNA |  | 10 | Citrate 10 mM | Citrate |  | 10 |  |  | pipette_mixing | 170.8 | 0.223 | -8.48 | 79.4 |  | Pipette mixing
165 | Swingle et al., 2025 | 10.1038/s41586-024-08291-2 |  | C12-494 | 52.5 | DOPE | 16 | 46.5 | DMG-PEG | 2026-05-02 | 10 | mRNA |  | 10 | Citrate 10 mM | Citrate |  | 10 |  |  | pipette_mixing | 182.9 | 0.281 | 1.73 | 81.3 |  | Pipette mixing
166 | Swingle et al., 2025 | 10.1038/s41586-024-08291-2 |  | C12-497 | 52.5 | DOPE | 16 | 46.5 | DMG-PEG | 2026-05-02 | 10 | mRNA |  | 10 | Citrate 10 mM | Citrate |  | 10 |  |  | pipette_mixing | 154.5 | 0.286 | 6.64 | 81.9 |  | Pipette mixing
167 | Swingle et al., 2025 | 10.1038/s41586-024-08291-2 |  | C14-480 | 52.5 | DOPE | 16 | 46.5 | DMG-PEG | 2026-05-02 | 10 | mRNA |  | 10 | Citrate 10 mM | Citrate |  | 10 |  |  | pipette_mixing | 237.1 | 0.217 | 13.21 | 73.1 |  | Pipette mixing
168 | Swingle et al., 2025 | 10.1038/s41586-024-08291-2 |  | C14-482 | 52.5 | DOPE | 16 | 46.5 | DMG-PEG | 2026-05-02 | 10 | mRNA |  | 10 | Citrate 10 mM | Citrate |  | 10 |  |  | pipette_mixing | 155.6 | 0.118 | -17.83 | 74.3 |  | Pipette mixing
169 | Swingle et al., 2025 | 10.1038/s41586-024-08291-2 |  | C14-494 | 52.5 | DOPE | 16 | 46.5 | DMG-PEG | 2026-05-02 | 10 | mRNA |  | 10 | Citrate 10 mM | Citrate |  | 10 |  |  | pipette_mixing | 152.7 | 0.124 | 0.85 | 77.3 |  | Pipette mixing
170 | Swingle et al., 2025 | 10.1038/s41586-024-08291-2 |  | C14-497 | 52.5 | DOPE | 16 | 46.5 | DMG-PEG | 2026-05-02 | 10 | mRNA |  | 10 | Citrate 10 mM | Citrate |  | 10 |  |  | pipette_mixing | 137.8 | 0.149 | 1.88 | 81.0 |  | Pipette mixing
171 | Swingle et al., 2025 | 10.1038/s41586-024-08291-2 |  | C16-480 | 52.5 | DOPE | 16 | 46.5 | DMG-PEG | 2026-05-02 | 10 | mRNA |  | 10 | Citrate 10 mM | Citrate |  | 10 |  |  | pipette_mixing | 154.0 | 0.092 | 5.89 | 62.3 |  | Pipette mixing
172 | Swingle et al., 2025 | 10.1038/s41586-024-08291-2 |  | C16-482 | 52.5 | DOPE | 16 | 46.5 | DMG-PEG | 2026-05-02 | 10 | mRNA |  | 10 | Citrate 10 mM | Citrate |  | 10 |  |  | pipette_mixing | 151.8 | 0.046 | -7.48 | 64.3 |  | Pipette mixing
173 | Swingle et al., 2025 | 10.1038/s41586-024-08291-2 |  | C16-494 | 52.5 | DOPE | 16 | 46.5 | DMG-PEG | 2026-05-02 | 10 | mRNA |  | 10 | Citrate 10 mM | Citrate |  | 10 |  |  | pipette_mixing | 149.9 | 0.021 | -5.46 | 66.6 |  | Pipette mixing
174 | Swingle et al., 2025 | 10.1038/s41586-024-08291-2 |  | C16-497 | 52.5 | DOPE | 16 | 46.5 | DMG-PEG | 2026-05-02 | 10 | mRNA |  | 10 | Citrate 10 mM | Citrate |  | 10 |  |  | pipette_mixing | 137.0 | 0.077 | -0.97 | 54.1 |  | Pipette mixing
175 | Swingle et al., 2025 | 10.1038/s41586-024-08291-2 |  | C12-480 | 35 | DOPE | 24 | 46.5 | DMG-PEG | 2026-05-02 | 10 | mRNA |  | 10 | Citrate 10 mM | Citrate |  | 10 |  |  | pipette_mixing | 130.2 | 0.116 | 5.1 | 60.2 |  | Pipette mixing
176 | Swingle et al., 2025 | 10.1038/s41586-024-08291-2 |  | C12-482 | 35 | DOPE | 24 | 46.5 | DMG-PEG | 2026-05-02 | 10 | mRNA |  | 10 | Citrate 10 mM | Citrate |  | 10 |  |  | pipette_mixing | 131.5 | 0.080 | 0.89 | 70.9 |  | Pipette mixing
177 | Swingle et al., 2025 | 10.1038/s41586-024-08291-2 |  | C12-494 | 35 | DOPE | 24 | 46.5 | DMG-PEG | 2026-05-02 | 10 | mRNA |  | 10 | Citrate 10 mM | Citrate |  | 10 |  |  | pipette_mixing | 129.3 | 0.156 | 4.88 | 80.2 |  | Pipette mixing
178 | Swingle et al., 2025 | 10.1038/s41586-024-08291-2 |  | C12-497 | 35 | DOPE | 24 | 46.5 | DMG-PEG | 2026-05-02 | 10 | mRNA |  | 10 | Citrate 10 mM | Citrate |  | 10 |  |  | pipette_mixing | 129.3 | 0.107 | 11.18 | 76.9 |  | Pipette mixing
179 | Swingle et al., 2025 | 10.1038/s41586-024-08291-2 |  | C14-480 | 35 | DOPE | 24 | 46.5 | DMG-PEG | 2026-05-02 | 10 | mRNA |  | 10 | Citrate 10 mM | Citrate |  | 10 |  |  | pipette_mixing | 148.1 | 0.053 | 9.25 | 62.0 |  | Pipette mixing
180 | Swingle et al., 2025 | 10.1038/s41586-024-08291-2 |  | C14-482 | 35 | DOPE | 24 | 46.5 | DMG-PEG | 2026-05-02 | 10 | mRNA |  | 10 | Citrate 10 mM | Citrate |  | 10 |  |  | pipette_mixing | 153.1 | 0.071 | -2.51 | 75.8 |  | Pipette mixing
181 | Swingle et al., 2025 | 10.1038/s41586-024-08291-2 |  | C14-494 | 35 | DOPE | 24 | 46.5 | DMG-PEG | 2026-05-02 | 10 | mRNA |  | 10 | Citrate 10 mM | Citrate |  | 10 |  |  | pipette_mixing | 169.6 | 0.082 | 3.81 | 79.4 |  | Pipette mixing
182 | Swingle et al., 2025 | 10.1038/s41586-024-08291-2 |  | C14-497 | 35 | DOPE | 24 | 46.5 | DMG-PEG | 2026-05-02 | 10 | mRNA |  | 10 | Citrate 10 mM | Citrate |  | 10 |  |  | pipette_mixing | 129.7 | 0.092 | 9.74 | 71.7 |  | Pipette mixing
183 | Swingle et al., 2025 | 10.1038/s41586-024-08291-2 |  | C16-480 | 35 | DOPE | 24 | 46.5 | DMG-PEG | 2026-05-02 | 10 | mRNA |  | 10 | Citrate 10 mM | Citrate |  | 10 |  |  | pipette_mixing | 149.6 | 0.078 | 4.57 | 50.7 |  | Pipette mixing
184 | Swingle et al., 2025 | 10.1038/s41586-024-08291-2 |  | C16-482 | 35 | DOPE | 24 | 46.5 | DMG-PEG | 2026-05-02 | 10 | mRNA |  | 10 | Citrate 10 mM | Citrate |  | 10 |  |  | pipette_mixing | 153.0 | 0.056 | -1.59 | 71.5 |  | Pipette mixing
185 | Swingle et al., 2025 | 10.1038/s41586-024-08291-2 |  | C16-494 | 35 | DOPE | 24 | 46.5 | DMG-PEG | 2026-05-02 | 10 | mRNA |  | 10 | Citrate 10 mM | Citrate |  | 10 |  |  | pipette_mixing | 167.0 | 0.034 | 3.70 | 70.3 |  | Pipette mixing
186 | Swingle et al., 2025 | 10.1038/s41586-024-08291-2 |  | C16-497 | 35 | DOPE | 24 | 46.5 | DMG-PEG | 2026-05-02 | 10 | mRNA |  | 10 | Citrate 10 mM | Citrate |  | 10 |  |  | pipette_mixing | 132.1 | 0.065 | 3.95 | 70.7 |  | Pipette mixing
187 | Swingle et al., 2025 | 10.1038/s41586-024-08291-2 |  | C12-480 | 35 | DOPE | 8 | 46.5 | DMG-PEG | 2026-05-02 | 10 | mRNA |  | 10 | Citrate 10 mM | Citrate |  | 10 |  |  | pipette_mixing | 137.4 | 0.085 | 5.31 | 49.2 |  | Pipette mixing
188 | Swingle et al., 2025 | 10.1038/s41586-024-08291-2 |  | C12-482 | 35 | DOPE | 8 | 46.5 | DMG-PEG | 2026-05-02 | 10 | mRNA |  | 10 | Citrate 10 mM | Citrate |  | 10 |  |  | pipette_mixing | 150.2 | 0.068 | -0.54 | 64.6 |  | Pipette mixing
189 | Swingle et al., 2025 | 10.1038/s41586-024-08291-2 |  | C12-494 | 35 | DOPE | 8 | 46.5 | DMG-PEG | 2026-05-02 | 10 | mRNA |  | 10 | Citrate 10 mM | Citrate |  | 10 |  |  | pipette_mixing | 136.7 | 0.068 | 3.19 | 71.7 |  | Pipette mixing
190 | Swingle et al., 2025 | 10.1038/s41586-024-08291-2 |  | C12-497 | 35 | DOPE | 8 | 46.5 | DMG-PEG | 2026-05-02 | 10 | mRNA |  | 10 | Citrate 10 mM | Citrate |  | 10 |  |  | pipette_mixing | 113.7 | 0.147 | 9.47 | 68.5 |  | Pipette mixing
191 | Swingle et al., 2025 | 10.1038/s41586-024-08291-2 |  | C14-480 | 35 | DOPE | 8 | 46.5 | DMG-PEG | 2026-05-02 | 10 | mRNA |  | 10 | Citrate 10 mM | Citrate |  | 10 |  |  | pipette_mixing | 145.9 | 0.092 | 7.29 | 42.7 |  | Pipette mixing
192 | Swingle et al., 2025 | 10.1038/s41586-024-08291-2 |  | C14-482 | 35 | DOPE | 8 | 46.5 | DMG-PEG | 2026-05-02 | 10 | mRNA |  | 10 | Citrate 10 mM | Citrate |  | 10 |  |  | pipette_mixing | 141.9 | 0.078 | -2.24 | 62.9 |  | Pipette mixing
193 | Swingle et al., 2025 | 10.1038/s41586-024-08291-2 |  | C14-494 | 35 | DOPE | 8 | 46.5 | DMG-PEG | 2026-05-02 | 10 | mRNA |  | 10 | Citrate 10 mM | Citrate |  | 10 |  |  | pipette_mixing | 145.4 | 0.059 | -0.29 | 61.4 |  | Pipette mixing
194 | Swingle et al., 2025 | 10.1038/s41586-024-08291-2 |  | C14-497 | 35 | DOPE | 8 | 46.5 | DMG-PEG | 2026-05-02 | 10 | mRNA |  | 10 | Citrate 10 mM | Citrate |  | 10 |  |  | pipette_mixing | 136.2 | 0.102 | 3.47 | 65.4 |  | Pipette mixing
195 | Swingle et al., 2025 | 10.1038/s41586-024-08291-2 |  | C16-480 | 35 | DOPE | 8 | 46.5 | DMG-PEG | 2026-05-02 | 10 | mRNA |  | 10 | Citrate 10 mM | Citrate |  | 10 |  |  | pipette_mixing | 154.5 | 0.096 | 5.84 | 33.7 |  | Pipette mixing
196 | Swingle et al., 2025 | 10.1038/s41586-024-08291-2 |  | C16-482 | 35 | DOPE | 8 | 46.5 | DMG-PEG | 2026-05-02 | 10 | mRNA |  | 10 | Citrate 10 mM | Citrate |  | 10 |  |  | pipette_mixing | 155.5 | 0.067 | -3.16 | 48.3 |  | Pipette mixing
197 | Swingle et al., 2025 | 10.1038/s41586-024-08291-2 |  | C16-494 | 35 | DOPE | 8 | 46.5 | DMG-PEG | 2026-05-02 | 10 | mRNA |  | 10 | Citrate 10 mM | Citrate |  | 10 |  |  | pipette_mixing | 154.5 | 0.056 | -2.66 | 55.5 |  | Pipette mixing
198 | Swingle et al., 2025 | 10.1038/s41586-024-08291-2 |  | C16-497 | 35 | DOPE | 8 | 46.5 | DMG-PEG | 2026-05-02 | 10 | mRNA |  | 10 | Citrate 10 mM | Citrate |  | 10 |  |  | pipette_mixing | 130.9 | 0.076 | 3.95 | 63.4 |  | Pipette mixing
199 | Swingle et al., 2025 | 10.1038/s41586-024-08291-2 |  | C12-480 | 35 | DOPE | 16 | 23.25 | DMG-PEG | 2026-05-02 | 10 | mRNA |  | 10 | Citrate 10 mM | Citrate |  | 10 |  |  | pipette_mixing | 143.4 | 0.047 | 7.96 | 54.3 |  | Pipette mixing
200 | Swingle et al., 2025 | 10.1038/s41586-024-08291-2 |  | C12-482 | 35 | DOPE | 16 | 23.25 | DMG-PEG | 2026-05-02 | 10 | mRNA |  | 10 | Citrate 10 mM | Citrate |  | 10 |  |  | pipette_mixing | 136.2 | 0.066 | 3.13 | 74.8 |  | Pipette mixing
201 | Swingle et al., 2025 | 10.1038/s41586-024-08291-2 |  | C12-494 | 35 | DOPE | 16 | 23.25 | DMG-PEG | 2026-05-02 | 10 | mRNA |  | 10 | Citrate 10 mM | Citrate |  | 10 |  |  | pipette_mixing | 149.9 | 0.058 | 3.26 | 72.6 |  | Pipette mixing
202 | Swingle et al., 2025 | 10.1038/s41586-024-08291-2 |  | C12-497 | 35 | DOPE | 16 | 23.25 | DMG-PEG | 2026-05-02 | 10 | mRNA |  | 10 | Citrate 10 mM | Citrate |  | 10 |  |  | pipette_mixing | 134.2 | 0.133 | 9.20 | 66.9 |  | Pipette mixing
203 | Swingle et al., 2025 | 10.1038/s41586-024-08291-2 |  | C14-480 | 35 | DOPE | 16 | 23.25 | DMG-PEG | 2026-05-02 | 10 | mRNA |  | 10 | Citrate 10 mM | Citrate |  | 10 |  |  | pipette_mixing | 144.7 | 0.080 | 8.36 | 60.5 |  | Pipette mixing
204 | Swingle et al., 2025 | 10.1038/s41586-024-08291-2 |  | C14-482 | 35 | DOPE | 16 | 23.25 | DMG-PEG | 2026-05-02 | 10 | mRNA |  | 10 | Citrate 10 mM | Citrate |  | 10 |  |  | pipette_mixing | 151.4 | 0.094 | 2.70 | 69.8 |  | Pipette mixing
205 | Swingle et al., 2025 | 10.1038/s41586-024-08291-2 |  | C14-494 | 35 | DOPE | 16 | 23.25 | DMG-PEG | 2026-05-02 | 10 | mRNA |  | 10 | Citrate 10 mM | Citrate |  | 10 |  |  | pipette_mixing | 149.3 | 0.103 | 5.36 | 79.5 |  | Pipette mixing
206 | Swingle et al., 2025 | 10.1038/s41586-024-08291-2 |  | C14-497 | 35 | DOPE | 16 | 23.25 | DMG-PEG | 2026-05-02 | 10 | mRNA |  | 10 | Citrate 10 mM | Citrate |  | 10 |  |  | pipette_mixing | 125.5 | 0.110 | 9.87 | 79.8 |  | Pipette mixing
207 | Swingle et al., 2025 | 10.1038/s41586-024-08291-2 |  | C16-480 | 35 | DOPE | 16 | 23.25 | DMG-PEG | 2026-05-02 | 10 | mRNA |  | 10 | Citrate 10 mM | Citrate |  | 10 |  |  | pipette_mixing | 161.2 | 0.094 | 7.53 | 39.8 |  | Pipette mixing
208 | Swingle et al., 2025 | 10.1038/s41586-024-08291-2 |  | C16-482 | 35 | DOPE | 16 | 23.25 | DMG-PEG | 2026-05-02 | 10 | mRNA |  | 10 | Citrate 10 mM | Citrate |  | 10 |  |  | pipette_mixing | 168.2 | 0.068 | 4.48 | 67.1 |  | Pipette mixing
209 | Swingle et al., 2025 | 10.1038/s41586-024-08291-2 |  | C16-494 | 35 | DOPE | 16 | 23.25 | DMG-PEG | 2026-05-02 | 10 | mRNA |  | 10 | Citrate 10 mM | Citrate |  | 10 |  |  | pipette_mixing | 166.6 | 0.100 | 6.51 | 64.8 |  | Pipette mixing
210 | Swingle et al., 2025 | 10.1038/s41586-024-08291-2 |  | C16-497 | 35 | DOPE | 16 | 23.25 | DMG-PEG | 2026-05-02 | 10 | mRNA |  | 10 | Citrate 10 mM | Citrate |  | 10 |  |  | pipette_mixing | 145.6 | 0.068 | 8.89 | 72.9 |  | Pipette mixing
211 | Swingle et al., 2025 | 10.1038/s41586-024-08291-2 |  | C12-480 | 35 | DOPE | 16 | 46.5 | DMG-PEG | 5 | 10 | mRNA |  | 10 | Citrate 10 mM | Citrate |  | 10 |  |  | pipette_mixing | 143.6 | 0.118 | 7.75 | 57.8 |  | Pipette mixing
212 | Swingle et al., 2025 | 10.1038/s41586-024-08291-2 |  | C12-482 | 35 | DOPE | 16 | 46.5 | DMG-PEG | 5 | 10 | mRNA |  | 10 | Citrate 10 mM | Citrate |  | 10 |  |  | pipette_mixing | 148.2 | 0.145 | 1.55 | 66.2 |  | Pipette mixing
213 | Swingle et al., 2025 | 10.1038/s41586-024-08291-2 |  | C12-494 | 35 | DOPE | 16 | 46.5 | DMG-PEG | 5 | 10 | mRNA |  | 10 | Citrate 10 mM | Citrate |  | 10 |  |  | pipette_mixing | 144.4 | 0.225 | 5.87 | 78.3 |  | Pipette mixing
214 | Swingle et al., 2025 | 10.1038/s41586-024-08291-2 |  | C12-497 | 35 | DOPE | 16 | 46.5 | DMG-PEG | 5 | 10 | mRNA |  | 10 | Citrate 10 mM | Citrate |  | 10 |  |  | pipette_mixing | 121.0 | 0.185 | 8.16 | 73.3 |  | Pipette mixing
215 | Swingle et al., 2025 | 10.1038/s41586-024-08291-2 |  | C14-480 | 35 | DOPE | 16 | 46.5 | DMG-PEG | 5 | 10 | mRNA |  | 10 | Citrate 10 mM | Citrate |  | 10 |  |  | pipette_mixing | 139.5 | 0.127 | 1.66 | 62.2 |  | Pipette mixing
216 | Swingle et al., 2025 | 10.1038/s41586-024-08291-2 |  | C14-482 | 35 | DOPE | 16 | 46.5 | DMG-PEG | 5 | 10 | mRNA |  | 10 | Citrate 10 mM | Citrate |  | 10 |  |  | pipette_mixing | 152.3 | 0.078 | -6.80 | 68.5 |  | Pipette mixing
217 | Swingle et al., 2025 | 10.1038/s41586-024-08291-2 |  | C14-494 | 35 | DOPE | 16 | 46.5 | DMG-PEG | 5 | 10 | mRNA |  | 10 | Citrate 10 mM | Citrate |  | 10 |  |  | pipette_mixing | 159.3 | 0.130 | -0.38 | 70.7 |  | Pipette mixing
218 | Swingle et al., 2025 | 10.1038/s41586-024-08291-2 |  | C14-497 | 35 | DOPE | 16 | 46.5 | DMG-PEG | 5 | 10 | mRNA |  | 10 | Citrate 10 mM | Citrate |  | 10 |  |  | pipette_mixing | 140.1 | 0.129 | 0.56 | 57.5 |  | Pipette mixing
219 | Swingle et al., 2025 | 10.1038/s41586-024-08291-2 |  | C16-480 | 35 | DOPE | 16 | 46.5 | DMG-PEG | 5 | 10 | mRNA |  | 10 | Citrate 10 mM | Citrate |  | 10 |  |  | pipette_mixing | 133.1 | 0.084 | 6.14 | 48.3 |  | Pipette mixing
220 | Swingle et al., 2025 | 10.1038/s41586-024-08291-2 |  | C16-482 | 35 | DOPE | 16 | 46.5 | DMG-PEG | 5 | 10 | mRNA |  | 10 | Citrate 10 mM | Citrate |  | 10 |  |  | pipette_mixing | 151.4 | 0.061 | -11.50 | 41.2 |  | Pipette mixing
221 | Swingle et al., 2025 | 10.1038/s41586-024-08291-2 |  | C16-494 | 35 | DOPE | 16 | 46.5 | DMG-PEG | 5 | 10 | mRNA |  | 10 | Citrate 10 mM | Citrate |  | 10 |  |  | pipette_mixing | 153.1 | 0.079 | -5.12 | 45.6 |  | Pipette mixing
222 | Swingle et al., 2025 | 10.1038/s41586-024-08291-2 |  | C16-497 | 35 | DOPE | 16 | 46.5 | DMG-PEG | 5 | 10 | mRNA |  | 10 | Citrate 10 mM | Citrate |  | 10 |  |  | pipette_mixing | 134.9 | 0.113 | 0.29 | 41.6 |  | Pipette mixing
223 | Swingle et al., 2025 | 10.1038/s41586-024-08291-2 |  | C12-200 | 35 | DOPE | 16 | 46.5 | DMG-PEG | 2026-05-01 | 10 | mRNA |  | 10 | Citrate 10 mM | Citrate |  | 10 |  |  | pipette_mixing | 158.5 | 0.051 | -3.92 | 82.8 |  | Pipette mixing
224 | Swingle et al., 2025 | 10.1038/s41586-024-08291-2 |  | MC3 | 50 | DSPC | 10 | 38.5 | DMG-PEG | 2026-05-01 | 10 | mRNA |  | 10 | Citrate 10 mM | Citrate |  | 10 |  |  | pipette_mixing | 173.4 | 0.056 | -15.67 | 88.2 |  | Pipette mixing
Note on T122: ====== ID#AAAB8sptWAk Rita Araujo (2026-06-02 14:06:37) Using two syringe pumps, the miRNA-water phase solution and the lipid-ethanol phase solution were mixed in a 3:1 ratio at flow rates of 3 mL/h and 1 mL/h, respectively, through a Y-shaped microfluidic chip
Note on Y122: ====== ID#AAAB8sptWAo Rita Araujo (2026-06-02 14:12:34) estimated from graph

## LÉGENDE
LÉGENDE — NanoOracle Dataset v3 (microfluidique uniquement, valeurs vérifiées)
Colonne | Description
Ionizable Lipid | Lipide ionisable. MC3 (pKa≈6.44), SM-102 (pKa≈6.68), ALC-0315 (pKa≈6.09), DODAP, DOTAP.
Ionizable mol% | Fraction molaire du lipide ionisable. Typiquement 35–50 mol%.
Helper Lipid | DSPC (saturé, rigide) vs DOPE (insaturé, fusogène endosomal).
Helper mol% | Typiquement 10–20 mol%.
Cholesterol mol% | Calculé par soustraction si non rapporté directement (=100-Ioniz-Helper-PEG).
PEG-Lipid | Lipide PEGylé. DMG-PEG2000 le plus courant dans les formulations approuvées.
PEG-Lipid mol% | 1.25–2.5 mol%. Variable la plus prédictive de la taille selon SHAP.
Total Lipid Conc. | Concentration totale en lipides dans la phase organique (mM). NR si non rapporté.
Cargo Type | siRNA, mRNA, saRNA, pDNA.
Cargo Conc. | Concentration du cargo en µg/mL. NR si non rapporté explicitement.
N/P Ratio | Rapport molaire N (lipide ionisable) / P (phosphate cargo). Ou masse/masse si wt/wt.
Aqueous Buffer | Buffer de la phase aqueuse. Souvent Na-acétate ou citrate à pH acide (3.0–5.0).
FRR (aq:org) | Flow Rate Ratio = débit aqueux / débit organique. Typiquement 3:1.
Total Flow Rate | Débit total en mL/min. Impacte la taille.
--- OUTPUTS ---
Size (Z-avg) | Diamètre hydrodynamique moyen par DLS (Z-average) en nm. Valeur approximative si '~'.
PDI | Polydispersity Index. <0.2 = acceptable. NR si non rapporté.
Zeta Potential | mV. NR si non rapporté.
EE% | Encapsulation Efficiency. % de cargo encapsulé (RiboGreen ou Quant-iT).
pKa (apparent) | pKa du lipide ionisable. Valeur littérature pour les lipides commerciaux.
--- FLAGS ---
NR | Not Reported : valeur non mentionnée explicitement dans le texte du papier.
~ | Valeur approximative extraite du texte ('around 100nm', '>85%').
⚠ Non-standard lipidoid | Lipidoïde synthétisé en laboratoire. Pas de pKa/descripteur standard disponible.
❌ EXCLU | Papier exclu du dataset car méthode de production non-microfluidique.
🔒 VALIDATION | Données de validation indépendantes — ne jamais inclure dans l'entraînement.