## DATASET
METADATA |  |  |  | INPUTS — Composition | [7 empty] | INPUTS — Cargo |  |  | INPUTS — Microfluidics | [5 empty] | Technic | OUTPUTS |  |  |  | OPT. | FLAGS
ID | Source | DOI | Year | Lipid (ionizable/cationic) | Ionizable mol% | Helper Lipid | Helper mol% | Cholesterol mol% | PEG-Lipid | PEG-Lipid mol% | Total Lipid Conc. | Cargo Type | Cargo Conc. | N/P Ratio | Aqueous Buffer | Aqueous Solution | pH Buffer | mM Buffer | FRR (aq:org) | Total Flow Rate | Technique_Enc | Size (Z-avg) | PDI | Zeta Potential | EE% | pKa (apparent) | Notes / Flags
— | — | — | YYYY | categorical | mol% | categorical | mol% | mol% | categorical | mol% | mM | categorical | µg/mL | — | categorical |  |  |  | — | mL/min | categorical | nm | — | mV | % | — | —
1 |  |  |  | SM-102 | 50 | DSPC | 10 | 38.5 | DMG-PEG | 2026-05-01 | 10 | siRNA |  | 6 | Citrate buffer 25 mM pH4 | Citrate | 4 | 25 | 5 | 10 | microfluidic | 68.92 | 0.04802 | -2.3 | 95
2 |  |  |  | SM-102 | 50 | DSPC | 10 | 38.5 | DMG-PEG | 2026-05-01 | 10 | siRNA |  | 6 | Citrate buffer 25 mM pH4 | Citrate | 4 | 25 | 5 | 10 | microfluidic | 68.93 | 0.07051 | -2.02 | 87
3 |  |  |  | SM-102 | 50 | DSPC | 10 | 38.5 | DMG-PEG | 2026-05-01 | 10 | siRNA |  | 6 | Citrate buffer 25 mM pH4 | Citrate | 4 | 25 | 5 | 10 | microfluidic | 71.86 | 0.04672 | -1.3 | 78
4 |  |  |  | SM-102 | 50 | DSPC | 10 | 38.5 | DMG-PEG | 2026-05-01 | 10 | siRNA |  | 6 | Citrate buffer 25 mM pH4 | Citrate | 4 | 25 | 5 | 10 | microfluidic | 71.53 | 0.05187 | 0.8 | 86
5 |  |  |  | SM-102 | 50 | DSPC | 10 | 38.5 | DMG-PEG | 2026-05-01 | 10 | siRNA |  | 6 | Citrate buffer 25 mM pH4 | Citrate | 4 | 25 | 5 | 10 | microfluidic | 76.69 | 0.01679 | -0.98 | 90
6 |  |  |  | SM-102 | 50 | DSPC | 10 | 38.5 | DMG-PEG | 2026-05-01 | 10 | siRNA |  | 6 | Citrate buffer 25 mM pH4 | Citrate | 4 | 25 | 5 | 10 | microfluidic | 70.74 | 0.2223 | 2026-01-02 | 92
7 |  |  |  | SM-102 | 50 | DSPC | 10 | 38.5 | DMG-PEG | 2026-05-01 | 10 | siRNA |  | 6 | Citrate buffer 25 mM pH4 | Citrate | 4 | 25 | 3 | 10 | microfluidic | 74.97 | 0.2058 | 0.7 | 92
8 |  |  |  | SM-102 | 50 | DSPC | 10 | 38.5 | DMG-PEG | 2026-05-01 | 10 | siRNA |  | 6 | Citrate buffer 25 mM pH4 | Citrate | 4 | 25 | 3 | 10 | microfluidic | 87.88 | 0.1394 | 0.2 | 88
9 |  |  |  | SM-102 | 50 | DSPC | 10 | 38.5 | DMG-PEG | 2026-05-01 | 10 | siRNA |  | 6 | Citrate buffer 25 mM pH4 | Citrate | 4 | 25 | 3 | 10 | microfluidic | 87.33 | 0.05489 | -1.2 | 86
10 |  |  |  | SM-102 | 50 | DSPC | 10 | 38.5 | DMG-PEG | 2026-05-01 | 10 | siRNA |  | 6 | Citrate buffer 25 mM pH4 | Citrate | 4 | 25 | 3 | 10 | microfluidic | 88.54 | 0.06298 | -0.5 | 97
11 |  |  |  | SM-102 | 50 | DSPC | 10 | 38.5 | DMG-PEG | 2026-05-01 | 10 | siRNA |  | 6 | Citrate buffer 25 mM pH4 | Citrate | 4 | 25 | 3 | 10 | microfluidic | 77.22 | 0.0396 | 0.8 | 96
12 |  |  |  | SM-102 | 50 | DSPC | 10 | 38.5 | DMG-PEG | 2026-05-01 | 10 | siRNA |  | 6 | Citrate buffer 25 mM pH4 | Citrate | 4 | 25 | 3 | 10 | microfluidic | 87.7 | 0.05497 | -2.8 | 88
13 |  |  |  | MC3 | 50 | DSPC | 10 | 38.5 | DMG-PEG | 2026-05-01 | 10 | siRNA |  | 6 | Citrate buffer 25 mM pH4 | Citrate | 4 | 25 | 5 | 10 | microfluidic | 88.54 | 0.06029 | 2026-07-03 | 91
14 |  |  |  | MC3 | 50 | DSPC | 10 | 38.5 | DMG-PEG | 2026-05-01 | 10 | siRNA |  | 6 | Citrate buffer 25 mM pH4 | Citrate | 4 | 25 | 5 | 10 | microfluidic | 89 | 0.058 | -0.5 | 98
15 |  |  |  | MC3 | 50 | DSPC | 10 | 38.5 | DMG-PEG | 2026-05-01 | 10 | siRNA |  | 6 | Citrate buffer 25 mM pH4 | Citrate | 4 | 25 | 5 | 10 | microfluidic | 95.6 | 0.04124 | 2026-09-03 | 87
16 |  |  |  | MC3 | 50 | DSPC | 10 | 38.5 | DMG-PEG | 2026-05-01 | 10 | siRNA |  | 6 | Citrate buffer 25 mM pH4 | Citrate | 4 | 25 | 5 | 10 | microfluidic | 92.3 | 0.02569 | -0.5 | 85
17 |  |  |  | MC3 | 50 | DSPC | 10 | 38.5 | DMG-PEG | 2026-05-01 | 10 | siRNA |  | 6 | Citrate buffer 25 mM pH4 | Citrate | 4 | 25 | 5 | 10 | microfluidic | 91.05 | 0.05323 | -4.2 | 92
18 |  |  |  | MC3 | 50 | DSPC | 10 | 38.5 | DMG-PEG | 2026-05-01 | 10 | siRNA |  | 6 | Citrate buffer 25 mM pH4 | Citrate | 4 | 25 | 5 | 10 | microfluidic | 78.98 | 0.1146 | -0.08 | 94
19 |  |  |  | MC3 | 50 | DSPC | 10 | 38.5 | DMG-PEG | 2026-05-01 | 10 | siRNA |  | 6 | Citrate buffer 25 mM pH4 | Citrate | 4 | 25 | 3 | 10 | microfluidic | 89.89 | 0.09203 | -2 | 79
20 |  |  |  | MC3 | 50 | DSPC | 10 | 38.5 | DMG-PEG | 2026-05-01 | 10 | siRNA |  | 6 | Citrate buffer 25 mM pH4 | Citrate | 4 | 25 | 3 | 10 | microfluidic | 96.5 | 0.1364 | -3.5 | 89
21 |  |  |  | MC3 | 50 | DSPC | 10 | 38.5 | DMG-PEG | 2026-05-01 | 10 | siRNA |  | 6 | Citrate buffer 25 mM pH4 | Citrate | 4 | 25 | 3 | 10 | microfluidic | 87.93 | 0.1739 | -0.4 | 93
22 |  |  |  | MC3 | 50 | DSPC | 10 | 38.5 | DMG-PEG | 2026-05-01 | 10 | siRNA |  | 6 | Citrate buffer 25 mM pH4 | Citrate | 4 | 25 | 3 | 10 | microfluidic | 89.65 | 0.2381 | -0.9 | 96
23 |  |  |  | MC3 | 50 | DSPC | 10 | 38.5 | DMG-PEG | 2026-05-01 | 10 | siRNA |  | 6 | Citrate buffer 25 mM pH4 | Citrate | 4 | 25 | 3 | 10 | microfluidic | 92.56 | 0.2201 | -0.01 | 85
24 |  |  |  | MC3 | 50 | DSPC | 10 | 38.5 | DMG-PEG | 2026-05-01 | 10 | siRNA |  | 6 | Citrate buffer 25 mM pH4 | Citrate | 4 | 25 | 3 | 10 | microfluidic | 97 | 0.12 | 0.6 | 84
25 |  |  |  | SM-102 | 50 | DSPC | 10 | 38.5 | DMG-PEG | 2026-05-01 | 10 | siRNA |  | 6 | Citrate buffer 25 mM pH4 | Citrate | 4 | 25 | 6 | 12 | microfluidic | 78.5 | 0.09008 | 0.02 | 86
26 |  |  |  | SM-102 | 50 | DSPC | 10 | 38.5 | DMG-PEG | 2026-05-01 | 10 | siRNA |  | 6 | Citrate buffer 25 mM pH4 | Citrate | 4 | 25 | 6 | 12 | microfluidic |  | 0.08605 | 0.8 | 78
27 |  |  |  | SM-102 | 50 | DSPC | 10 | 38.5 | DMG-PEG | 2026-05-01 | 10 | siRNA |  | 6 | Citrate buffer 25 mM pH4 | Citrate | 4 | 25 | 6 | 12 | microfluidic | 77.89 | 0.1219 | -0.7 | 92
28 |  |  |  | SM-102 | 50 | DSPC | 10 | 38.5 | DMG-PEG | 2026-05-01 | 10 | siRNA |  | 6 | Citrate buffer 25 mM pH4 | Citrate | 4 | 25 | 6 | 12 | microfluidic | 80.2 | 0.1022 | 2026-03-02 | 79
29 |  |  |  | SM-102 | 50 | DSPC | 10 | 38.5 | DMG-PEG | 2026-05-01 | 10 | siRNA |  | 6 | Citrate buffer 25 mM pH4 | Citrate | 4 | 25 | 6 | 12 | microfluidic | 77.8 | 0.1172 | -1.6 | 82
30 |  |  |  | SM-102 | 50 | DSPC | 10 | 38.5 | DMG-PEG | 2026-05-01 | 10 | siRNA |  | 6 | Citrate buffer 25 mM pH4 | Citrate | 4 | 25 | 6 | 12 | microfluidic | 78.9 | 0.1059 | -1.8 | 95
31 |  |  |  | SM-102 | 50 | DSPC | 10 | 38.5 | DMG-PEG | 2026-05-01 | 10 | siRNA |  | 6 | Citrate buffer 25 mM pH4 | Citrate | 4 | 25 | 6 | 12 | microfluidic | 82.3 | 0.1055 | 2026-03-02 | 92
32 |  |  |  | SM-102 | 50 | DSPC | 10 | 38.5 | DMG-PEG | 2026-05-01 | 10 | siRNA |  | 6 | Citrate buffer 25 mM pH4 | Citrate | 4 | 25 | 6 | 12 | microfluidic | 81.8 | 0.1117 | 0.5 | 84
33 |  |  |  | SM-102 | 50 | DSPC | 10 | 38.5 | DMG-PEG | 2026-05-01 | 10 | siRNA |  | 6 | Citrate buffer 25 mM pH4 | Citrate | 4 | 25 | 6 | 12 | microfluidic | 77.6 | 0.1467 | -0.8 | 87
34 |  |  |  | SM-102 | 50 | DSPC | 10 | 38.5 | DMG-PEG | 2026-05-01 | 10 | siRNA |  | 6 | Citrate buffer 25 mM pH4 | Citrate | 4 | 25 | 6 | 12 | microfluidic | 69.8 | 0.1557 | 2026-03-02 | 86
35 |  |  |  | SM-102 | 50 | DSPC | 10 | 38.5 | DMG-PEG | 2026-05-01 | 10 | siRNA |  | 6 | Citrate buffer 25 mM pH4 | Citrate | 4 | 25 | 6 | 12 | microfluidic | 70.5 | 0.1606 | -1.4 | 87
36 |  |  |  | SM-102 | 50 | DSPC | 10 | 38.5 | DMG-PEG | 2026-05-01 | 10 | siRNA |  | 6 | Citrate buffer 25 mM pH4 | Citrate | 4 | 25 | 6 | 12 | microfluidic | 67.42 | 0.1692 | 2 | 92
37 |  |  |  | MC3 | 50 | DSPC | 10 | 38.5 | DMG-PEG | 2026-05-01 | 10 | siRNA |  | 6 | Citrate buffer 25 mM pH4 | Citrate | 4 | 25 | 6 | 12 | microfluidic | 78.8 | 0.1903 | 0.6 | 93
38 |  |  |  | MC3 | 50 | DSPC | 10 | 38.5 | DMG-PEG | 2026-05-01 | 10 | siRNA |  | 6 | Citrate buffer 25 mM pH4 | Citrate | 4 | 25 | 6 | 12 | microfluidic | 72.1 | 0.2092 | 0.8 | 91
39 |  |  |  | MC3 | 50 | DSPC | 10 | 38.5 | DMG-PEG | 2026-05-01 | 10 | siRNA |  | 6 | Citrate buffer 25 mM pH4 | Citrate | 4 | 25 | 6 | 12 | microfluidic | 68.9 | 0.1653 | -0.9 | 90
40 |  |  |  | MC3 | 50 | DSPC | 10 | 38.5 | DMG-PEG | 2026-05-01 | 10 | siRNA |  | 6 | Citrate buffer 25 mM pH4 | Citrate | 4 | 25 | 6 | 12 | microfluidic | 63.4 | 0.192 | 2026-05-03 | 87
41 |  |  |  | MC3 | 50 | DSPC | 10 | 38.5 | DMG-PEG | 2026-05-01 | 10 | siRNA |  | 6 | Citrate buffer 25 mM pH4 | Citrate | 4 | 25 | 6 | 12 | microfluidic | 62.8 | 0.1421 | 2026-01-02 | 88
42 |  |  |  | MC3 | 50 | DSPC | 10 | 38.5 | DMG-PEG | 2026-05-01 | 10 | siRNA |  | 6 | Citrate buffer 25 mM pH4 | Citrate | 4 | 25 | 6 | 12 | microfluidic | 70 | 0.1543 | -0.8 | 93
43 |  |  |  | MC3 | 50 | DSPC | 10 | 38.5 | DMG-PEG | 2026-05-01 | 10 | siRNA |  | 6 | Citrate buffer 25 mM pH4 | Citrate | 4 | 25 | 6 | 12 | microfluidic | 70.2 | 0.1892 | 2026-03-02 | 79
44 |  |  |  | MC3 | 50 | DSPC | 10 | 38.5 | DMG-PEG | 2026-05-01 | 10 | siRNA |  | 6 | Citrate buffer 25 mM pH4 | Citrate | 4 | 25 | 6 | 12 | microfluidic | 68.5 | 0.06663 | -0.5 | 77
45 |  |  |  | MC3 | 50 | DSPC | 10 | 38.5 | DMG-PEG | 2026-05-01 | 10 | siRNA |  | 6 | Citrate buffer 25 mM pH4 | Citrate | 4 | 25 | 6 | 12 | microfluidic | 64.9 | 0.05883 | 0.8 | 82
46 |  |  |  | MC3 | 50 | DSPC | 10 | 38.5 | DMG-PEG | 2026-05-01 | 10 | siRNA |  | 6 | Citrate buffer 25 mM pH4 | Citrate | 4 | 25 | 6 | 12 | microfluidic | 60.5 | 0.06058 | 0.2 | 96
47 |  |  |  | MC3 | 50 | DSPC | 10 | 38.5 | DMG-PEG | 2026-05-01 | 10 | siRNA |  | 6 | Citrate buffer 25 mM pH4 | Citrate | 4 | 25 | 6 | 12 | microfluidic | 70.4 | 0.1481 | 2026-03-02 | 98
48 |  |  |  | MC3 | 50 | DSPC | 10 | 38.5 | DMG-PEG | 2026-05-01 | 10 | siRNA |  | 6 | Citrate buffer 25 mM pH4 | Citrate | 4 | 25 | 6 | 12 | microfluidic | 68.63 | 0.1621 | -1.4 | 86
49 |  |  |  | MC3 | 50 | DSPC | 10 | 38.5 | DMG-PEG | 2.5 | 10 | siRNA |  | 6 | Citrate buffer 25 mM pH4 | Citrate | 4 | 25 | 3 | 10 | microfluidic | 98 | 0.14 | -0.2 | 87
50 |  |  |  | MC3 | 50 | DSPC | 10 | 38.5 | DMG-PEG | 2.5 | 10 | siRNA |  | 6 | Citrate buffer 25 mM pH4 | Citrate | 4 | 25 | 3 | 10 | microfluidic | 97.2 | 0.17 | -1 | 80
51 |  |  |  | MC3 | 50 | DSPC | 10 | 38.5 | DMG-PEG | 2.5 | 10 | siRNA |  | 6 | Citrate buffer 25 mM pH4 | Citrate | 4 | 25 | 3 | 10 | microfluidic | 100.2 | 0.14 | 2.3 | 79.2
52 |  |  |  | MC3 | 50 | DSPC | 10 | 38.5 | DMG-PEG | 2.5 | 10 | siRNA |  | 6 | Citrate buffer 25 mM pH4 | Citrate | 4 | 25 | 3 | 10 | microfluidic | 99.2 | 0.151 | 1.8 | 79
53 |  |  |  | MC3 | 50 | DSPC | 10 | 38.5 | DMG-PEG | 2.5 | 10 | siRNA |  | 6 | Citrate buffer 25 mM pH4 | Citrate | 4 | 25 | 3 | 10 | microfluidic | 100.4 | 0.09 | 2.4 | 80.4
54 |  |  |  | MC3 | 50 | DSPC | 10 | 38.5 | DMG-PEG | 2.5 | 10 | siRNA |  | 6 | Citrate buffer 25 mM pH4 | Citrate | 4 | 25 | 3 | 10 | microfluidic | 94 | 0.2223 | -0.2 | 81.6
55 |  |  |  | MC3 | 50 | DSPC | 10 | 38.5 | DMG-PEG | 2.5 | 10 | siRNA |  | 6 | Citrate buffer 25 mM pH4 | Citrate | 4 | 25 | 3 | 10 | microfluidic | 97.8 | 0.2058 | 2.3 | 80.4
56 |  |  |  | MC3 | 50 | DSPC | 10 | 38.5 | DMG-PEG | 2.5 | 10 | siRNA |  | 6 | Citrate buffer 25 mM pH4 | Citrate | 4 | 25 | 3 | 10 | microfluidic | 103 | 0.1394 | 0.8 | 85
57 |  |  |  | MC3 | 50 | DSPC | 10 | 38.5 | DMG-PEG | 2.5 | 10 | siRNA |  | 6 | Citrate buffer 25 mM pH4 | Citrate | 4 | 25 | 3 | 10 | microfluidic | 100.3 | 0.15489 | 0.14 | 84.3
58 |  |  |  | MC3 | 50 | DSPC | 10 | 38.5 | DMG-PEG | 2.5 | 10 | siRNA |  | 6 | Citrate buffer 25 mM pH4 | Citrate | 4 | 25 | 3 | 10 | microfluidic | 100.4 | 0.09 | -0.2 | 85.6
59 |  |  |  | MC3 | 50 | DSPC | 10 | 38.5 | DMG-PEG | 2.5 | 10 | siRNA |  | 6 | Citrate buffer 25 mM pH4 | Citrate | 4 | 25 | 3 | 10 | microfluidic | 99 | 0.1396 | 0.5 | 79.9
60 |  |  |  | MC3 | 50 | DSPC | 10 | 38.5 | DMG-PEG | 2.5 | 10 | siRNA |  | 6 | Citrate buffer 25 mM pH4 | Citrate | 4 | 25 | 3 | 10 | microfluidic | 98.7 | 0.15497 | -1.2 | 80.5
61 |  |  |  | MC3 | 50 | DSPC | 10 | 38.5 | DMG-PEG | 2.5 | 10 | siRNA |  | 6 | Citrate buffer 25 mM pH4 | Citrate | 4 | 25 | 3 | 10 | microfluidic | 100 | 0.09 | -2.6 | 80.4
62 |  |  |  | MC3 | 50 | DSPC | 10 | 38.5 | DMG-PEG | 2.5 | 10 | siRNA |  | 6 | Citrate buffer 25 mM pH4 | Citrate | 4 | 25 | 3 | 10 | microfluidic | 102.3 | 0.158 | 1.8 | 81
63 |  |  |  | MC3 | 50 | DSPC | 10 | 38.5 | DMG-PEG | 2.5 | 10 | siRNA |  | 6 | Citrate buffer 25 mM pH4 | Citrate | 4 | 25 | 3 | 10 | microfluidic | 104.2 | 0.14 | -0.7 | 80.3
64 |  |  |  | MC3 | 50 | DSPC | 10 | 38.5 | DMG-PEG | 2.5 | 10 | siRNA |  | 6 | Citrate buffer 25 mM pH4 | Citrate | 4 | 25 | 3 | 10 | microfluidic | 99.9 | 0.2 | 1.6 | 81.7
65 |  |  |  | MC3 | 50 | DSPC | 10 | 38.5 | DMG-PEG | 2.5 | 10 | siRNA |  | 6 | Citrate buffer 25 mM pH4 | Citrate | 4 | 25 | 3 | 10 | microfluidic | 103 | 0.15 | 0.7 | 79.9
66 |  |  |  | MC3 | 50 | DSPC | 10 | 38.5 | DMG-PEG | 2.5 | 10 | siRNA |  | 6 | Citrate buffer 25 mM pH4 | Citrate | 4 | 25 | 3 | 10 | microfluidic | 96.5 | 0.1 | -2 | 80
67 |  |  |  | MC3 | 50 | DSPC | 10 | 38.5 | DMG-PEG | 2.5 | 10 | siRNA |  | 6 | Citrate buffer 25 mM pH4 | Citrate | 4 | 25 | 3 | 10 | microfluidic | 96.8 | 0.16 | 3.2 | 93
68 |  |  |  | MC3 | 50 | DSPC | 10 | 38.5 | DMG-PEG | 2.5 | 10 | siRNA |  | 6 | Citrate buffer 25 mM pH4 | Citrate | 4 | 25 | 3 | 10 | microfluidic | 100.2 | 0.09 | 1.05 | 89
69 |  |  |  | MC3 | 50 | DSPC | 10 | 38.5 | DMG-PEG | 2.5 | 10 | siRNA |  | 6 | Citrate buffer 25 mM pH4 | Citrate | 4 | 25 | 3 | 10 | microfluidic | 95.4 | 0.2 | -2 | 97
70 |  |  |  | MC3 | 50 | DSPC | 10 | 38.5 | DMG-PEG | 2.5 | 10 | siRNA |  | 6 | Citrate buffer 25 mM pH4 | Citrate | 4 | 25 | 3 | 10 | microfluidic | 100.6 | 0.17 | -0.4 | 94
71 |  |  |  | MC3 | 50 | DSPC | 10 | 38.5 | DMG-PEG | 2.5 | 10 | siRNA |  | 6 | Citrate buffer 25 mM pH4 | Citrate | 4 | 25 | 3 | 10 | microfluidic | 100.7 | 0.18 | -0.9 | 88
72 |  |  |  | MC3 | 50 | DSPC | 10 | 38.5 | DMG-PEG | 2.5 | 10 | siRNA |  | 6 | Citrate buffer 25 mM pH4 | Citrate | 4 | 25 | 3 | 10 | microfluidic | 102.8 | 0.07 | 2.1 | 89
73 |  |  |  | MC3 | 50 | DSPC | 10 | 38.5 | DMG-PEG | 2.5 | 10 | siRNA |  | 6 | Citrate buffer 25 mM pH4 | Citrate | 4 | 25 | 3 | 10 | microfluidic | 99.5 | 0.12 | 0.8 | 92
74 |  |  |  | MC3 | 50 | DSPC | 10 | 38.5 | DMG-PEG | 2.5 | 10 | siRNA |  | 6 | Citrate buffer 25 mM pH4 | Citrate | 4 | 25 | 6 | 12 | microfluidic | 100.6 | 0.18 | 0.3 | 94
75 |  |  |  | MC3 | 50 | DSPC | 10 | 38.5 | DMG-PEG | 2.5 | 10 | siRNA |  | 6 | Citrate buffer 25 mM pH4 | Citrate | 4 | 25 | 6 | 12 | microfluidic | 100.5 | 0.08 | 2.6 | 85
76 |  |  |  | MC3 | 50 | DSPC | 10 | 38.5 | DMG-PEG | 2.5 | 10 | siRNA |  | 6 | Citrate buffer 25 mM pH4 | Citrate | 4 | 25 | 6 | 12 | microfluidic | 89 | 0.16 | 1.4 | 86
77 |  |  |  | MC3 | 50 | DSPC | 10 | 38.5 | DMG-PEG | 2.5 | 10 | siRNA |  | 6 | Citrate buffer 25 mM pH4 | Citrate | 4 | 25 | 6 | 12 | microfluidic | 79.8 | 0.16 | -1 | 82
78 |  |  |  | MC3 | 50 | DSPC | 10 | 38.5 | DMG-PEG | 2.5 | 10 | siRNA |  | 6 | Citrate buffer 25 mM pH4 | Citrate | 4 | 25 | 6 | 12 | microfluidic | 91 | 0.07 | -0.5 | 78
79 |  |  |  | MC3 | 50 | DSPC | 10 | 38.5 | DMG-PEG | 2.5 | 10 | siRNA |  | 6 | Citrate buffer 25 mM pH4 | Citrate | 4 | 25 | 6 | 12 | microfluidic | 80.2 | 0.18 | 3.2 | 89
80 |  |  |  | MC3 | 50 | DSPC | 10 | 38.5 | DMG-PEG | 2.5 | 10 | siRNA |  | 6 | Citrate buffer 25 mM pH4 | Citrate | 4 | 25 | 6 | 12 | microfluidic | 89.3 | 0.12 | -1.7 | 87
81 |  |  |  | MC3 | 50 | DSPC | 10 | 38.5 | DMG-PEG | 2.5 | 10 | siRNA |  | 6 | Citrate buffer 25 mM pH4 | Citrate | 4 | 25 | 6 | 12 | microfluidic | 97 | 0.17 | 0.1 | 82
82 |  |  |  | MC3 | 50 | DSPC | 10 | 38.5 | DMG-PEG | 2.5 | 10 | siRNA |  | 6 | Citrate buffer 25 mM pH4 | Citrate | 4 | 25 | 6 | 12 | microfluidic | 89.89 | 0.2 | -0.9 | 84
83 |  |  |  | MC3 | 50 | DSPC | 10 | 38.5 | DMG-PEG | 2.5 | 10 | siRNA |  | 6 | Citrate buffer 25 mM pH4 | Citrate | 4 | 25 | 6 | 12 | microfluidic | 91 | 0.18 | -2 | 88
84 |  |  |  | MC3 | 50 | DSPC | 10 | 38.5 | DMG-PEG | 2.5 | 10 | siRNA |  | 6 | Citrate buffer 25 mM pH4 | Citrate | 4 | 25 | 8 | 18 | microfluidic | 64.2 | 0.183 | -3.84 | 72.4
85 |  |  |  | MC3 | 50 | DSPC | 10 | 38.5 | DMG-PEG | 2.5 | 10 | siRNA |  | 6 | Citrate buffer 25 mM pH4 | Citrate | 4 | 25 | 8 | 18 | microfluidic | 68 | 0.071 | 2.17 | 85.7
86 |  |  |  | MC3 | 50 | DSPC | 10 | 38.5 | DMG-PEG | 2.5 | 10 | siRNA |  | 6 | Citrate buffer 25 mM pH4 | Citrate | 4 | 25 | 8 | 18 | microfluidic | 60.4 | 0.156 | 4.63 | 69.8
87 |  |  |  | MC3 | 50 | DSPC | 10 | 38.5 | DMG-PEG | 2.5 | 10 | siRNA |  | 6 | Citrate buffer 25 mM pH4 | Citrate | 4 | 25 | 8 | 18 | microfluidic | 61.3 | 0.098 | -1.29 | 81.3
88 |  |  |  | MC3 | 50 | DSPC | 10 | 38.5 | DMG-PEG | 2.5 | 10 | siRNA |  | 6 | Citrate buffer 25 mM pH4 | Citrate | 4 | 25 | 8 | 18 | microfluidic | 65.2 | 0.124 | 0.58 | 76.5
89 |  |  |  | MC3 | 50 | DSPC | 10 | 38.5 | DMG-PEG | 2.5 | 10 | siRNA |  | 6 | Citrate buffer 25 mM pH4 | Citrate | 4 | 25 | 8 | 18 | microfluidic | 62.3 | 0.192 | -4.71 | 87.1
90 |  |  |  | MC3 | 50 | DSPC | 10 | 38.5 | DMG-PEG | 2.5 | 10 | siRNA |  | 6 | Citrate buffer 25 mM pH4 | Citrate | 4 | 25 | 8 | 18 | microfluidic | 63.63 | 0.067 | 2026-02-03 | 70.6
91 |  |  |  | MC3 | 50 | DSPC | 10 | 38.5 | DMG-PEG | 2.5 | 10 | siRNA |  | 6 | Citrate buffer 25 mM pH4 | Citrate | 4 | 25 | 8 | 18 | microfluidic | 64.7 | 0.145 | 1.46 | 78.9
92 |  |  |  | MC3 | 50 | DSPC | 10 | 38.5 | DMG-PEG | 2.5 | 10 | siRNA |  | 6 | Citrate buffer 25 mM pH4 | Citrate | 4 | 25 | 8 | 18 | microfluidic | 65.77 | 0.111 | -2.95 | 83.2
93 |  |  |  | MC3 | 50 | DSPC | 10 | 38.5 | DMG-PEG | 2.5 | 10 | siRNA |  | 6 | Citrate buffer 25 mM pH4 | Citrate | 4 | 25 | 8 | 18 | microfluidic | 60.84 | 0.084 | 4.18 | 74.1
94 |  |  |  | MC3 | 50 | DSPC | 10 | 38.5 | DMG-PEG | 2.5 | 10 | siRNA |  | 6 | Citrate buffer 25 mM pH4 | Citrate | 4 | 25 | 8 | 18 | microfluidic | 57.91 | 0.174 | -0.37 | 68.7
95 |  |  |  | MC3 | 50 | DSPC | 10 | 38.5 | DMG-PEG | 2.5 | 10 | siRNA |  | 6 | Citrate buffer 25 mM pH4 | Citrate | 4 | 25 | 8 | 18 | microfluidic | 56.98 | 0.132 | 2.89 | 86.4
96 |  |  |  | MC3 | 50 | DSPC | 10 | 38.5 | DMG-PEG | 2.5 | 10 | siRNA |  | 6 | Citrate buffer 25 mM pH4 | Citrate | 4 | 25 | 8 | 18 | microfluidic | 66.05 | 0.058 | -4.12 | 79.5
97 |  |  |  | MC3 | 50 | DSPC | 10 | 38.5 | DMG-PEG | 2.5 | 10 | siRNA |  | 6 | Citrate buffer 25 mM pH4 | Citrate | 4 | 25 | 8 | 18 | microfluidic | 65.12 | 0.163 | 0.91 | 71.2
98 |  |  |  | MC3 | 50 | DSPC | 10 | 38.5 | DMG-PEG | 2.5 | 10 | siRNA |  | 6 | Citrate buffer 25 mM pH4 | Citrate | 4 | 25 | 8 | 18 | microfluidic | 54.19 | 0.107 | 3.54 | 84.8
99 |  |  |  | MC3 | 50 | DSPC | 10 | 38.5 | DMG-PEG | 2.5 | 10 | siRNA |  | 6 | Citrate buffer 25 mM pH4 | Citrate | 4 | 25 | 8 | 18 | microfluidic | 63.26 | 0.189 | -1.76 | 77.6
100 |  |  |  | MC3 | 50 | DSPC | 10 | 38.5 | DMG-PEG | 2.5 | 10 | siRNA |  | 6 | Citrate buffer 25 mM pH4 | Citrate | 4 | 25 | 8 | 18 | microfluidic | 62.33 | 0.076 | 4.87 | 73.3
101 |  |  |  | MC3 | 50 | DSPC | 10 | 38.5 | DMG-PEG | 2.5 | 10 | siRNA |  | 6 | Citrate buffer 25 mM pH4 | Citrate | 4 | 25 | 8 | 18 | microfluidic | 61.4 | 0.138 | -3.21 | 88.0
102 |  |  |  | MC3 | 50 | DSPC | 10 | 38.5 | DMG-PEG | 2.5 | 10 | siRNA |  | 6 | Citrate buffer 25 mM pH4 | Citrate | 4 | 25 | 8 | 18 | microfluidic | 60.47 | 0.095 | 1.13 | 80.7

## LÉGENDE
LÉGENDE — NanoOracle Dataset v3 (microfluidique uniquement, valeurs vérifiées)
Colonne | Description
Ionizable Lipid | Lipide ionisable. MC3 (pKa≈6.44), SM-102 (pKa≈6.68), ALC-0315 (pKa≈6.09), DODAP, DOTAP.
Ionizable mol% | Fraction molaire du lipide ionisable. Typiquement 35–50 mol%.
Helper Lipid | DSPC (saturé, rigide) vs DOPE (insaturé, fusogène endosomal).
Helper mol% | Typiquement 10–20 mol%.
Cholesterol mol% | Calculé par soustraction si non rapporté directement (=100-Ioniz-Helper-PEG).
PEG-Lipid | Lipide PEGylé. DMG-PEG2000 le plus courant dans les formulations approuvées.
PEG-Lipid mol% | 1.25–2.5 mol%. Variable la plus prédictive de la taille selon SHAP.
Total Lipid Conc. | Concentration totale en lipides dans la phase organique (mM). NR si non rapporté.
Cargo Type | siRNA, mRNA, saRNA, pDNA.
Cargo Conc. | Concentration du cargo en µg/mL. NR si non rapporté explicitement.
N/P Ratio | Rapport molaire N (lipide ionisable) / P (phosphate cargo). Ou masse/masse si wt/wt.
Aqueous Buffer | Buffer de la phase aqueuse. Souvent Na-acétate ou citrate à pH acide (3.0–5.0).
FRR (aq:org) | Flow Rate Ratio = débit aqueux / débit organique. Typiquement 3:1.
Total Flow Rate | Débit total en mL/min. Impacte la taille.
--- OUTPUTS ---
Size (Z-avg) | Diamètre hydrodynamique moyen par DLS (Z-average) en nm. Valeur approximative si '~'.
PDI | Polydispersity Index. <0.2 = acceptable. NR si non rapporté.
Zeta Potential | mV. NR si non rapporté.
EE% | Encapsulation Efficiency. % de cargo encapsulé (RiboGreen ou Quant-iT).
pKa (apparent) | pKa du lipide ionisable. Valeur littérature pour les lipides commerciaux.
--- FLAGS ---
NR | Not Reported : valeur non mentionnée explicitement dans le texte du papier.
~ | Valeur approximative extraite du texte ('around 100nm', '>85%').
⚠ Non-standard lipidoid | Lipidoïde synthétisé en laboratoire. Pas de pKa/descripteur standard disponible.
❌ EXCLU | Papier exclu du dataset car méthode de production non-microfluidique.
🔒 VALIDATION | Données de validation indépendantes — ne jamais inclure dans l'entraînement.