## DATASET
METADATA |  |  |  | INPUTS — Composition | [7 empty] | INPUTS — Cargo |  |  | INPUTS — Microfluidics | [5 empty] | Technic | OUTPUTS |  |  |  | OPT. | FLAGS
ID | Source | DOI | Year | Lipid (ionizable/cationic) | Ionizable mol% | Helper Lipid | Helper mol% | Cholesterol mol% | PEG-Lipid | PEG-Lipid mol% | Total Lipid Conc. | Cargo Type | Cargo Conc. | N/P Ratio | Aqueous Buffer | Aqueous Solution | pH Buffer | mM Buffer | FRR (aq:org) | Total Flow Rate | Technique_Enc | Size (Z-avg) | PDI | Zeta Potential | EE% | pKa (apparent) | Notes / Flags
— | — | — | YYYY | categorical | mol% | categorical | mol% | mol% | categorical | mol% | mM | categorical | µg/mL | — | categorical |  |  |  | — | mL/min | categorical | nm | — | mV | % | — | —
1 |  |  |  | MC3 | 50 | DSPC | 10 | 38.5 | DMG-PEG | 2.5 | 10 | siRNA |  | 6 | Citrate buffer 25 mM pH4 | Citrate | 4 | 25 | 8 | 18 |  | 61.4 | 0.138 | -3.21 | 88.0
2 |  |  |  | SM-102 | 50 | DSPC | 10 | 38.5 | DMG-PEG | 2.5 | 10 | siRNA |  | 6 | Citrate buffer 25 mM pH4 | Citrate | 4 | 25 | 8 | 18 |  | 76.2 | 0.095 | 1.13 | 80.7
3 |  |  |  | MC3 | 50 | DSPC | 10 | 38.5 | DMG-PEG | 2.5 | 10 | siRNA |  | 6 | Citrate buffer 25 mM pH4 | Citrate | 4 | 25 | 3 | 10 |  | 75 | 0.121 | -0.84 | 69.4
4 |  |  |  | MC3 | 50 | DSPC | 10 | 38.5 | DMG-PEG | 2.5 | 10 | siRNA |  | 6 | Citrate buffer 25 mM pH4 | Citrate | 4 | 25 | 3 | 10 |  | 82.8 | 0.197 | 2.45 | 82.1
5 |  |  |  | MC3 | 50 | DSPC | 10 | 38.5 | DMG-PEG | 2.5 | 10 | siRNA |  | 6 | Citrate buffer 25 mM pH4 | Citrate | 4 | 25 | 3 | 10 |  | 71 | 0.062 | -4.56 | 75.8
6 |  |  |  | SM-102 | 50 | DSPC | 10 | 38.5 | DMG-PEG | 2.5 | 10 | siRNA |  | 6 | Citrate buffer 25 mM pH4 | Citrate | 4 | 25 | 3 | 10 |  | 77.3 | 0.151 | 3.78 | 67.9
7 |  |  |  | MC3 | 50 | DSPC | 10 | 38.5 | DMG-PEG | 2.5 | 10 | siRNA |  | 6 | Citrate buffer 25 mM pH4 | Citrate | 4 | 25 | 3 | 10 |  | 74.8 | 0.118 | 0.26 | 85.2
8 |  |  |  | SM-102 | 50 | DSPC | 10 | 38.5 | DMG-PEG | 2.5 | 10 | siRNA |  | 6 | Citrate buffer 25 mM pH4 | Citrate | 4 | 25 | 3 | 10 |  | 80.2 | 0.086 | -2.14 | 78.3
9 |  |  |  | MC3 | 50 | DSPC | 10 | 38.5 | DMG-PEG | 2.5 | 10 | siRNA |  | 6 | Citrate buffer 25 mM pH4 | Citrate | 4 | 25 | 3 | 10 |  | 75.8 | 0.171 | 4.39 | 72.9
10 |  |  |  | MC3 | 50 | DSPC | 10 | 38.5 | DMG-PEG | 2.5 | 10 | siRNA |  | 6 | Citrate buffer 25 mM pH4 | Citrate | 4 | 25 | 3 | 10 |  | 69 | 0.129 | -1.02 | 83.7
11 |  |  |  | SM-102 | 50 | DSPC | 10 | 38.5 | DMG-PEG | 2.5 | 10 | siRNA |  | 6 | Citrate buffer 25 mM pH4 | Citrate | 4 | 25 | 3 | 10 |  | 75 | 0.054 | 1.95 | 70.1
12 |  |  |  | MC3 | 50 | DSPC | 10 | 38.5 | DMG-PEG | 2.5 | 10 | siRNA |  | 6 | Citrate buffer 25 mM pH4 | Citrate | 4 | 25 | 3 | 10 |  | 78.3 | 0.159 | -3.67 | 86.8
13 |  |  |  | MC3 | 50 | DSPC | 10 | 38.5 | DMG-PEG | 2.5 | 10 | siRNA |  | 6 | Citrate buffer 25 mM pH4 | Citrate | 4 | 25 | 3 | 10 |  | 71.6 | 0.103 | 0.73 | 76.2
14 |  |  |  | MC3 | 50 | DSPC | 10 | 38.5 | DMG-PEG | 2.5 | 10 | siRNA |  | 6 | Citrate buffer 25 mM pH4 | Citrate | 4 | 25 | 3 | 10 |  | 81.9 | 0.181 | 2.61 | 81.6
15 |  |  |  | SM-102 | 50 | DSPC | 10 | 38.5 | DMG-PEG | 2.5 | 10 | siRNA |  | 6 | Citrate buffer 25 mM pH4 | Citrate | 4 | 25 | 3 | 10 |  | 70.2 | 0.073 | -4.28 | 74.7
16 |  |  |  | MC3 | 50 | DSPC | 10 | 38.5 | DMG-PEG | 2.5 | 10 | siRNA |  | 6 | Citrate buffer 25 mM pH4 | Citrate | 4 | 25 | 3 | 10 |  | 72.6 | 0.142 | 3.33 | 68.4
17 |  |  |  | MC3 | 50 | DSPC | 10 | 38.5 | DMG-PEG | 2.5 | 10 | siRNA |  | 6 | Citrate buffer 25 mM pH4 | Citrate | 4 | 25 | 3 | 10 |  | 73.4 | 0.114 | -0.49 | 87.5
18 |  |  |  | MC3 | 50 | DSPC | 10 | 38.5 | DMG-PEG | 2.5 | 10 | siRNA |  | 6 | Citrate buffer 25 mM pH4 | Citrate | 4 | 25 | 3 | 10 |  | 68 | 0.091 | 1.28 | 79.1
19 |  |  |  | SM-102 | 50 | DSPC | 10 | 38.5 | DMG-PEG | 2.5 | 10 | siRNA |  | 6 | Citrate buffer 25 mM pH4 | Citrate | 4 | 25 | 3 | 10 |  | 78.5 | 0.168 | -2.82 | 73.8
20 |  |  |  | MC3 | 50 | DSPC | 10 | 38.5 | DMG-PEG | 2.5 | 10 | siRNA |  | 6 | Citrate buffer 25 mM pH4 | Citrate | 4 | 25 | 3 | 10 |  | 72.8 | 0.126 | 4.94 | 84.3
21 |  |  |  | SM-102 | 50 | DSPC | 10 | 38.5 | DMG-PEG | 2.5 | 10 | siRNA |  | 6 | Citrate buffer 25 mM pH4 | Citrate | 4 | 25 | 3 | 10 |  | 74 | 0.065 | -1.53 | 71.7
22 |  |  |  | MC3 | 50 | DSPC | 10 | 38.5 | DMG-PEG | 2.5 | 10 | siRNA |  | 6 | Citrate buffer 25 mM pH4 | Citrate | 4 | 25 | 3 | 10 |  | 80.4 | 0.154 | 0.17 | 82.8
23 |  |  |  | SM-102 | 50 | DSPC | 10 | 38.5 | DMG-PEG | 2.5 | 10 | siRNA |  | 6 | Citrate buffer 25 mM pH4 | Citrate | 4 | 25 | 3 | 10 |  | 79.9 | 0.109 | 3.86 | 75.4
24 |  |  |  | MC3 | 50 | DSPC | 10 | 38.5 | DMG-PEG | 2.5 | 10 | siRNA |  | 6 | Citrate buffer 25 mM pH4 | Citrate | 4 | 25 | 3 | 10 |  | 79.4 | 0.194 | -4.03 | 69.1
25 |  |  |  | SM-102 | 50 | DSPC | 10 | 38.5 | DMG-PEG | 2.5 | 10 | siRNA |  | 6 | Citrate buffer 25 mM pH4 | Citrate | 4 | 25 | 3 | 10 |  | 78.3 | 0.079 | 2.34 | 88.0
26 |  |  |  | MC3 | 50 | DSPC | 10 | 38.5 | DMG-PEG | 2.5 | 10 | siRNA |  | 6 | Citrate buffer 25 mM pH4 | Citrate | 4 | 25 | 3 | 10 |  | 80 | 0.136 | -0.96 | 77.2
27 |  |  |  | MC3 | 50 | DSPC | 10 | 38.5 | DMG-PEG | 2.5 | 10 | siRNA |  | 6 | Citrate buffer 25 mM pH4 | Citrate | 4 | 25 | 3 | 10 |  | 79.8 | 0.100 | 1.71 | 80.3
28 |  |  |  | MC3 | 50 | DSPC | 10 | 38.5 | DMG-PEG | 1.5 | 10 | siRNA |  | 6 | Citrate buffer 25 mM pH4 | Citrate | 4 | 25 | 6 | 12 |  | 66.8 | 0.088 | -3.48 | 72.6
29 |  |  |  | SM-102 | 50 | DSPC | 10 | 38.5 | DMG-PEG | 1.5 | 10 | siRNA |  | 6 | Citrate buffer 25 mM pH4 | Citrate | 4 | 25 | 6 | 12 |  | 64.3 | 0.177 | 4.52 | 85.9
30 |  |  |  | MC3 | 50 | DSPC | 10 | 38.5 | DMG-PEG | 1.5 | 10 | siRNA |  | 6 | Citrate buffer 25 mM pH4 | Citrate | 4 | 25 | 6 | 12 |  | 69.0 | 0.123 | -1.11 | 74.4
31 |  |  |  | SM-102 | 50 | DSPC | 10 | 38.5 | DMG-PEG | 1.5 | 10 | siRNA |  | 6 | Citrate buffer 25 mM pH4 | Citrate | 4 | 25 | 6 | 12 |  | 65.5 | 0.060 | 0.64 | 83.0
32 |  |  |  | SM-102 | 50 | DSPC | 10 | 38.5 | DMG-PEG | 1.5 | 10 | siRNA |  | 6 | Citrate buffer 25 mM pH4 | Citrate | 4 | 25 | 6 | 12 |  | 61.8 | 0.148 | 2.97 | 70.9
33 |  |  |  | MC3 | 50 | DSPC | 10 | 38.5 | DMG-PEG | 1.5 | 10 | siRNA |  | 6 | Citrate buffer 25 mM pH4 | Citrate | 4 | 25 | 6 | 12 |  | 67.6 | 0.116 | -4.75 | 78.6
34 |  |  |  | MC3 | 50 | DSPC | 10 | 38.5 | DMG-PEG | 1.5 | 10 | siRNA |  | 6 | Citrate buffer 25 mM pH4 | Citrate | 4 | 25 | 6 | 12 |  | 63.1 | 0.13 | 3.2 | 82
35 |  |  |  | SM-102 | 50 | DSPC | 10 | 38.5 | DMG-PEG | 1.5 | 10 | siRNA |  | 6 | Citrate buffer 25 mM pH4 | Citrate | 4 | 25 | 6 | 12 |  | 68.7 | 0.18 | 2.1 | 76
36 |  |  |  | SM-102 | 50 | DSPC | 10 | 38.5 | DMG-PEG | 1.5 | 10 | siRNA |  | 6 | Citrate buffer 25 mM pH4 | Citrate | 4 | 25 | 6 | 12 |  | 62.9 | 0.11 | -0.9 | 85
37 |  |  |  | SM-102 | 50 | DSPC | 10 | 38.5 | DMG-PEG | 1.5 | 10 | siRNA |  | 6 | Citrate buffer 25 mM pH4 | Citrate | 4 | 25 | 6 | 12 |  | 66.1 | 0.09 | 0.5 | 79
38 |  |  |  | MC3 | 50 | DSPC | 10 | 38.5 | DMG-PEG | 1.5 | 10 | siRNA |  | 6 | Citrate buffer 25 mM pH4 | Citrate | 4 | 25 | 6 | 12 |  | 64.7 | 0.16 | 0.7 | 87
39 |  |  |  | MC3 | 50 | DSPC | 10 | 38.5 | DMG-PEG | 1.5 | 10 | siRNA |  | 6 | Citrate buffer 25 mM pH4 | Citrate | 4 | 25 | 6 | 12 |  | 67.0 | 0.14 | -2.1 | 81
40 |  |  |  | MC3 | 50 | DSPC | 10 | 38.5 | DMG-PEG | 1.5 | 10 | siRNA |  | 6 | Citrate buffer 25 mM pH4 | Citrate | 4 | 25 | 6 | 12 |  | 65.9 | 0.19 | 3.2 | 77
41 |  |  |  | SM-102 | 50 | DSPC | 10 | 38.5 | DMG-PEG | 1.5 | 10 | siRNA |  | 6 | Citrate buffer 25 mM pH4 | Citrate | 4 | 25 | 6 | 12 |  | 61.2 | 0.10 | -0.9 | 84
42 |  |  |  | SM-102 | 50 | DSPC | 10 | 38.5 | DMG-PEG | 1.5 | 10 | siRNA |  | 6 | Citrate buffer 25 mM pH4 | Citrate | 4 | 25 | 6 | 12 |  | 68.3 | 0.17 | -2.4 | 80
43 |  |  |  | MC3 | 50 | DSPC | 10 | 38.5 | DMG-PEG | 1.5 | 10 | siRNA |  | 6 | Citrate buffer 25 mM pH4 | Citrate | 4 | 25 | 6 | 12 |  | 63.6 | 0.12 | 2.8 | 83
44 |  |  |  | MC3 | 50 | DSPC | 10 | 38.5 | DMG-PEG | 1.5 | 10 | siRNA |  | 6 | Citrate buffer 25 mM pH4 | Citrate | 4 | 25 | 6 | 12 |  | 66.4 | 0.15 | 0.7 | 75
45 |  |  |  | MC3 | 50 | DSPC | 10 | 38.5 | DMG-PEG | 1.5 | 10 | siRNA |  | 6 | Citrate buffer 25 mM pH4 | Citrate | 4 | 25 | 6 | 12 |  | 62.5 | 0.20 | 0.8 | 86
46 |  |  |  | SM-102 | 50 | DSPC | 10 | 38.5 | DMG-PEG | 1.5 | 10 | siRNA |  | 6 | Citrate buffer 25 mM pH4 | Citrate | 4 | 25 | 6 | 12 |  | 67.9 | 0.09 | -0.8 | 78
47 |  |  |  | MC3 | 50 | DSPC | 10 | 38.5 | DMG-PEG | 1.5 | 10 | siRNA |  | 6 | Citrate buffer 25 mM pH4 | Citrate | 4 | 25 | 6 | 12 |  | 64.0 | 0.18 | 2.4 | 82
48 |  |  |  | MC3 | 50 | DSPC | 10 | 38.5 | DMG-PEG | 1.5 | 10 | siRNA |  | 6 | Citrate buffer 25 mM pH4 | Citrate | 4 | 25 | 6 | 12 |  | 68.9 | 0.11 | -3.4 | 81
49 |  |  |  | SM-102 | 50 | DSPC | 10 | 38.5 | DMG-PEG | 1.5 | 10 | siRNA |  | 6 | Citrate buffer 25 mM pH4 | Citrate | 4 | 25 | 6 | 12 |  | 65.2 | 0.16 | -2.1 | 79
50 |  |  |  | MC3 | 50 | DSPC | 10 | 38.5 | DMG-PEG | 1.5 | 10 | siRNA |  | 6 | Citrate buffer 25 mM pH4 | Citrate | 4 | 25 | 6 | 12 |  | 63.0 | 0.13 | 0.5 | 85
51 |  |  |  | SM-102 | 50 | DSPC | 10 | 38.5 | DMG-PEG | 1.5 | 10 | siRNA |  | 6 | Citrate buffer 25 mM pH4 | Citrate | 4 | 25 | 6 | 12 |  | 66.0 | 0.10 | 0.2 | 76
52 |  |  |  | MC3 | 50 | DSPC | 10 | 38.5 | DMG-PEG | 1.5 | 10 | siRNA |  | 6 | Citrate buffer 25 mM pH4 | Citrate | 4 | 25 | 6 | 12 |  | 67.3 | 0.19 | -1.4 | 83

## LÉGENDE
LÉGENDE — NanoOracle Dataset v3 (microfluidique uniquement, valeurs vérifiées)
Colonne | Description
Ionizable Lipid | Lipide ionisable. MC3 (pKa≈6.44), SM-102 (pKa≈6.68), ALC-0315 (pKa≈6.09), DODAP, DOTAP.
Ionizable mol% | Fraction molaire du lipide ionisable. Typiquement 35–50 mol%.
Helper Lipid | DSPC (saturé, rigide) vs DOPE (insaturé, fusogène endosomal).
Helper mol% | Typiquement 10–20 mol%.
Cholesterol mol% | Calculé par soustraction si non rapporté directement (=100-Ioniz-Helper-PEG).
PEG-Lipid | Lipide PEGylé. DMG-PEG2000 le plus courant dans les formulations approuvées.
PEG-Lipid mol% | 1.25–2.5 mol%. Variable la plus prédictive de la taille selon SHAP.
Total Lipid Conc. | Concentration totale en lipides dans la phase organique (mM). NR si non rapporté.
Cargo Type | siRNA, mRNA, saRNA, pDNA.
Cargo Conc. | Concentration du cargo en µg/mL. NR si non rapporté explicitement.
N/P Ratio | Rapport molaire N (lipide ionisable) / P (phosphate cargo). Ou masse/masse si wt/wt.
Aqueous Buffer | Buffer de la phase aqueuse. Souvent Na-acétate ou citrate à pH acide (3.0–5.0).
FRR (aq:org) | Flow Rate Ratio = débit aqueux / débit organique. Typiquement 3:1.
Total Flow Rate | Débit total en mL/min. Impacte la taille.
--- OUTPUTS ---
Size (Z-avg) | Diamètre hydrodynamique moyen par DLS (Z-average) en nm. Valeur approximative si '~'.
PDI | Polydispersity Index. <0.2 = acceptable. NR si non rapporté.
Zeta Potential | mV. NR si non rapporté.
EE% | Encapsulation Efficiency. % de cargo encapsulé (RiboGreen ou Quant-iT).
pKa (apparent) | pKa du lipide ionisable. Valeur littérature pour les lipides commerciaux.
--- FLAGS ---
NR | Not Reported : valeur non mentionnée explicitement dans le texte du papier.
~ | Valeur approximative extraite du texte ('around 100nm', '>85%').
⚠ Non-standard lipidoid | Lipidoïde synthétisé en laboratoire. Pas de pKa/descripteur standard disponible.
❌ EXCLU | Papier exclu du dataset car méthode de production non-microfluidique.
🔒 VALIDATION | Données de validation indépendantes — ne jamais inclure dans l'entraînement.